## Отчет с оттаиванием
Испытания грунта методом КОМПРЕССИОННОГО СЖАТИЯ
мерзлого грунта ГОСТ 12248.10-2020
Лабораторный номер
Объект
Наименование выработки
Глубина отбора
Наименование грунта
Оборудование |  |  |  |  | АСИС Геотек
Заказчик
Характеристики грунта
W, % |  | 19.1
ρ, г/см3 |  | 2.12
ρd, г/см3 |  | 1.78
ρs, г/см3 |  | 2.71
n, % |  | 34.16
e, д.е. |  | 0.5224719
Sr, д.е. |  | 1
Ip, д.е. |  | 8.8
IL, д.е. |  | 0.34
Iom, % |  | -
B |  | 0.8
h образца, мм |  | 25
Нагрузка, МПа | Деформа-ция, мм |  | Относит. деформация eth | Темпера-тура, °С |  | Коэффициент оттаивания, Ath | 0.0036
[6 empty] | Коэффициент сжимаемости при оттаивании, m | 0.094
0 | 0 |  | 0 | 0
0.049 | 0.08 |  | 0.0032 | -1
0.04926692 | 0.308441 |  | 0.009166974 | 20
0.09942153 | 0.4760184 |  | 0.01589159
0.1491323 | 0.5858877 |  | 0.02030047
0.1996189 | 0.6593881 |  | 0.02324992
0.2495955 | 0.7378151 |  | 0.02639707
0.2995721 | 0.8321168 |  | 0.03018125

## Испытание
Время от начала испытания, c | Действие | Action_Changed | Вертикальная нагрузка, кПа | Вертикальная деформация, мм | Вертикальная нагрузка, МПа | Относительная вертикальная деформация | Тарировочная деформация, мм | Температура, °С | Стадия испытания
35742.269 | Stabilization | True | 49.26691 | 0.308441 | 0.04926692 | 0.01233764 | 0 | 0 | Компрессия
70454.557 | Stabilization | True | 99.42152 | 0.4760184 | 0.09942153 | 0.01904074 | 0 | 0 | Компрессия
106556.949 | Stabilization | True | 149.1323 | 0.5858877 | 0.1491323 | 0.02343551 | 0 | 0 | Компрессия
139244.937 | Stabilization | True | 199.6189 | 0.6593881 | 0.1996189 | 0.02637552 | 0 | 0 | Компрессия
178808.314 | Stabilization | True | 249.5955 | 0.7378151 | 0.2495955 | 0.02951261 | 0 | 0 | Компрессия
222574.048 | Stabilization | True | 299.5721 | 0.8321168 | 0.2995721 | 0.03328468 | 0 | 0 | Компрессия