## Отчет непрерывное
Испытания грунта методом ОДНОПЛОСКОСТНОГО СРЕЗА
по поверхности смерзания ГОСТ 12248.8-2020
Лабораторный номер
Объект
Наименование выработки
Глубина отбора
Наименование грунта
Оборудование |  |  | АСИС Геотек
Материал для смораживания
Заказчик
Характеристики грунта
| W, % | 19.1
| ρ, г/см3 | 2.12
| ρd, г/см3 | 1.78
| ρs, г/см3 | 2.71
| n, % | 34.16
| e, д.е. | 0.52
| Sr, д.е. | 1
| Ip, д.е. | 8.8
| IL, д.е. | 0.34
| Iom, % | -
| Температура, °С |  |  | -1
Непрерывное нагружение
| Нормальное напряжение, МПа |  |  | 0.1004102
| Условно-мнгновенное значение сопротивления срезу Rafo, МПа |  |  | 0.1693062

## Отчет ступенями
Испытания грунта методом ОДНОПЛОСКОСТНОГО СРЕЗА
по поверхности смерзания ГОСТ 12248.8-2020
Лабораторный номер
Объект
Наименование выработки
Глубина отбора
Наименование грунта
Оборудование |  |  | АСИС Геотек
Материал для смораживания
Заказчик
| Характеристики грунта |  | Температура, °С | -1
| W, % | 19.1
| ρ, г/см3 | 2.12 | Нагружение ступенями
| ρd, г/см3 | 1.78 | Нормальное напряжение, МПа | 0.09954247
| ρs, г/см3 | 2.71
| n, % | 34.16 | Предельно длительное значение сопротивления срезу Raf, МПа | 0.02456955
| e, д.е. | 0.52
| Sr, д.е. | 1
| Ip, д.е. | 8.8
| IL, д.е. | 0.34
| Iom, % | -

## Испытание1 непрерывное
Время от начала испытания, c | Действие | Action_Changed | Вертикальная нагрузка, кПа | Вертикальная деформация, мм | Деформация среза, мм | Касательная нагрузка, кПа | Вертикальная нагрузка, МПа | Касательная нагрузка, МПа | Относительная вертикальная деформация | Относительная деформация среза | Температура, °С | Стадия испытания | Касательная нагрузка, кН | Ступень касательной нагрузки, кН
0 |  | False | 0 | 0 | 0 | 0 | 0 | 0 | 0 | 0 | 0 | Пуск | 0 | 0
0 |  | True | 0 | 0 | 0 | 0 | 0 | 0 | 0 | 0 | 0 | Пуск | 0 | 0
0 | Start | False | 0 | 0 | 0 | 0 | 0 | 0 | 0 | 0 | 0 | Пуск | 0 | 0
30.849 | Start | True | 0 | 0 | 0 | 0 | 0 | 0 | 0 | 0 | 0 | Вертикальное нагружение | 0 | 0
30.849 | LoadStage | False | 0 | 0 | 0 | 0 | 0 | 0 | 0 | 0 | 0 | Вертикальное нагружение | 0 | 0
267.495 | LoadStage | True | 99.09761 | 0 | 0 | 1.961075 | 0.09844134 | 0.001961075 | 0 | 0 | 0 | Вертикальное нагружение | 0.007874016 | 0
267.495 | Wait | False | 99.09761 | 0 | 0 | 1.961075 | 0.09844134 | 0.001961075 | 0 | 0 | 0 | Вертикальное нагружение | 0.007874016 | 0
567.775 | Wait | True | 99.09761 | 0 | 0 | 2.614767 | 0.09909762 | 0.002614767 | 0 | 0 | 0 | Срез | 0.01049869 | 0
567.775 | WaitLimit | False | 99.09761 | 0 | 0 | 2.614767 | 0.09909762 | 0.002614767 | 0 | 0 | 0 | Срез | 0.01049869 | 0
583.926 | WaitLimit | False | 99.09761 | 0 | 0.01041603 | 4.575843 | 0.09909762 | 0.004575843 | 0 | 0 | 0 | Срез | 0.0183727 | 0
593.127 | WaitLimit | False | 99.09761 | 0 | 0.02083015 | 7.190611 | 0.09909762 | 0.007190611 | 0 | 0.0002185048 | 0 | Срез | 0.02887139 | 0
601.328 | WaitLimit | False | 99.09761 | 0 | 0.03124428 | 9.805377 | 0.09909762 | 0.009805378 | 0 | 0.0003641569 | 0 | Срез | 0.03937008 | 0
609.035 | WaitLimit | False | 99.09761 | 0 | 0.0416584 | 12.42015 | 0.09909762 | 0.01242015 | 0 | 0.0005098089 | 0 | Срез | 0.04986877 | 0
614.668 | WaitLimit | False | 99.09761 | 0 | 0.05207253 | 14.38122 | 0.09909762 | 0.01372753 | 0 | 0.000655461 | 0 | Срез | 0.05774278 | 0
616.216 | WaitLimit | False | 99.09761 | 0 | 0.06248856 | 14.38122 | 0.09909762 | 0.01438122 | 0 | 0.000728287 | 0 | Срез | 0.05774278 | 0
625.478 | WaitLimit | False | 99.09761 | 0 | 0.07290268 | 16.3423 | 0.09909762 | 0.0163423 | 0 | 0.0009467918 | 0 | Срез | 0.0656168 | 0
637.811 | WaitLimit | False | 99.09761 | 0 | 0.0833168 | 15.6886 | 0.09909762 | 0.0156886 | 0 | 0.001092444 | 0 | Срез | 0.06299213 | 0
644.484 | WaitLimit | False | 99.09761 | 0 | 0.09373093 | 16.3423 | 0.09909762 | 0.0163423 | 0 | 0.001238096 | 0 | Срез | 0.0656168 | 0
649.085 | WaitLimit | False | 99.09761 | 0 | 0.1041451 | 16.99599 | 0.09909762 | 0.01699599 | 0 | 0.001383748 | 0 | Срез | 0.06824147 | 0
653.153 | WaitLimit | False | 99.09761 | 0 | 0.1145611 | 16.3423 | 0.09909762 | 0.0163423 | 0 | 0.001529427 | 0 | Срез | 0.0656168 | 0
660.32 | WaitLimit | False | 99.09761 | 0 | 0.1249752 | 16.3423 | 0.09909762 | 0.0163423 | 0 | 0.001675079 | 0 | Срез | 0.0656168 | 0
663.878 | WaitLimit | False | 99.09761 | 0 | 0.1353893 | 15.6886 | 0.09909762 | 0.0163423 | 0 | 0.001747905 | 0 | Срез | 0.06299213 | 0
670.994 | WaitLimit | False | 99.09761 | 0 | 0.1458035 | 16.3423 | 0.09909762 | 0.0163423 | 0 | 0.001966383 | 0 | Срез | 0.0656168 | 0
678.648 | WaitLimit | False | 99.7539 | 0 | 0.1562176 | 15.03491 | 0.0997539 | 0.01503491 | 0 | 0.002112035 | 0 | Срез | 0.06036745 | 0
682.717 | WaitLimit | False | 99.09761 | 0 | 0.1666336 | 14.38122 | 0.09909762 | 0.01503491 | 0 | 0.002257714 | 0 | Срез | 0.05774278 | 0
692.427 | WaitLimit | False | 99.09761 | 0 | 0.1770477 | 14.38122 | 0.09909762 | 0.01438122 | 0 | 0.002403366 | 0 | Срез | 0.05774278 | 0
699.054 | WaitLimit | False | 99.09761 | 0 | 0.1874619 | 15.6886 | 0.09909762 | 0.01503491 | 0 | 0.002549018 | 0 | Срез | 0.06299213 | 0
703.628 | WaitLimit | False | 99.09761 | 0 | 0.197876 | 16.3423 | 0.09909762 | 0.0163423 | 0 | 0.00269467 | 0 | Срез | 0.0656168 | 0
709.772 | WaitLimit | False | 99.09761 | 0 | 0.2082901 | 17.64968 | 0.09909762 | 0.01764968 | 0 | 0.002840322 | 0 | Срез | 0.07086615 | 0
713.868 | WaitLimit | False | 99.09761 | 0 | 0.2187061 | 18.30337 | 0.09909762 | 0.01764968 | 0 | 0.002985974 | 0 | Срез | 0.07349081 | 0
722.607 | WaitLimit | False | 99.09761 | 0 | 0.2291203 | 20.26445 | 0.09909762 | 0.01961076 | 0 | 0.003131653 | 0 | Срез | 0.08136483 | 0
727.706 | WaitLimit | False | 99.09761 | 0 | 0.2395344 | 20.91814 | 0.09909762 | 0.02026445 | 0 | 0.003277305 | 0 | Срез | 0.0839895 | 0
735.363 | WaitLimit | False | 99.09761 | 0 | 0.2499485 | 22.22552 | 0.09909762 | 0.02222553 | 0 | 0.003422957 | 0 | Срез | 0.08923884 | 0
743.005 | WaitLimit | False | 99.09761 | 0 | 0.2603626 | 22.87922 | 0.09909762 | 0.02222553 | 0 | 0.003568609 | 0 | Срез | 0.09186352 | 0
750.112 | WaitLimit | False | 99.09761 | 0 | 0.2707787 | 22.87922 | 0.09909762 | 0.02287922 | 0 | 0.003714261 | 0 | Срез | 0.09186352 | 0
756.204 | WaitLimit | False | 99.09761 | 0 | 0.2811928 | 23.53291 | 0.09909762 | 0.02287922 | 0 | 0.00385994 | 0 | Срез | 0.09448819 | 0
760.294 | WaitLimit | False | 99.09761 | 0 | 0.2916069 | 23.53291 | 0.09909762 | 0.02353291 | 0 | 0.004005592 | 0 | Срез | 0.09448819 | 0
770.028 | WaitLimit | False | 99.09761 | 0 | 0.302021 | 24.1866 | 0.09909762 | 0.02353291 | 0 | 0.004151244 | 0 | Срез | 0.09711286 | 0
774.137 | WaitLimit | False | 99.09761 | 0 | 0.3124352 | 24.1866 | 0.09909762 | 0.0241866 | 0 | 0.004296897 | 0 | Срез | 0.09711286 | 0
779.79 | WaitLimit | False | 99.09761 | 0 | 0.3228512 | 24.1866 | 0.09909762 | 0.0241866 | 0 | 0.004442548 | 0 | Срез | 0.09711286 | 0
783.405 | WaitLimit | False | 99.09761 | 0 | 0.3332653 | 24.84029 | 0.09909762 | 0.02484029 | 0 | 0.004588227 | 0 | Срез | 0.09973753 | 0
789.021 | WaitLimit | False | 99.09761 | 0 | 0.3436794 | 24.84029 | 0.09909762 | 0.02484029 | 0 | 0.004733879 | 0 | Срез | 0.09973753 | 0
796.224 | WaitLimit | False | 99.09761 | 0 | 0.3540936 | 25.49398 | 0.09909762 | 0.02549399 | 0 | 0.004879531 | 0 | Срез | 0.1023622 | 0
802.891 | WaitLimit | False | 99.09761 | 0 | 0.3645077 | 26.14767 | 0.09909762 | 0.02614768 | 0 | 0.005025183 | 0 | Срез | 0.1049869 | 0
809.048 | WaitLimit | False | 99.09761 | 0 | 0.3749237 | 26.80136 | 0.09909762 | 0.02614768 | 0 | 0.005170836 | 0 | Срез | 0.1076116 | 0
816.2 | WaitLimit | False | 99.09761 | 0 | 0.3853378 | 26.80136 | 0.09909762 | 0.02680137 | 0 | 0.005316514 | 0 | Срез | 0.1076116 | 0
824.896 | WaitLimit | False | 99.09761 | 0 | 0.395752 | 27.45506 | 0.09909762 | 0.02745506 | 0 | 0.005462166 | 0 | Срез | 0.1102362 | 0
830.503 | WaitLimit | False | 99.09761 | 0 | 0.4061661 | 27.45506 | 0.09909762 | 0.02745506 | 0 | 0.005607818 | 0 | Срез | 0.1102362 | 0
833.057 | WaitLimit | False | 99.09761 | 0 | 0.4165802 | 27.45506 | 0.09909762 | 0.02745506 | 0 | 0.005680644 | 0 | Срез | 0.1102362 | 0
841.263 | WaitLimit | False | 99.09761 | 0 | 0.4269962 | 28.10875 | 0.09909762 | 0.02810875 | 0 | 0.005899122 | 0 | Срез | 0.1128609 | 0
848.951 | WaitLimit | False | 99.09761 | 0 | 0.4374104 | 28.76244 | 0.09909762 | 0.02876244 | 0 | 0.006044801 | 0 | Срез | 0.1154856 | 0
854.05 | WaitLimit | False | 99.09761 | 0 | 0.4478245 | 28.76244 | 0.09909762 | 0.02876244 | 0 | 0.006190453 | 0 | Срез | 0.1154856 | 0
859.689 | WaitLimit | False | 99.7539 | 0 | 0.4582386 | 28.76244 | 0.0997539 | 0.02876244 | 0 | 0.006336106 | 0 | Срез | 0.1154856 | 0
866.86 | WaitLimit | False | 99.09761 | 0 | 0.4686527 | 28.76244 | 0.09909762 | 0.02876244 | 0 | 0.006481757 | 0 | Срез | 0.1154856 | 0
874.051 | WaitLimit | False | 99.7539 | 0 | 0.4790668 | 28.76244 | 0.0997539 | 0.02876244 | 0 | 0.00662741 | 0 | Срез | 0.1154856 | 0
879.679 | WaitLimit | False | 99.09761 | 0 | 0.4894829 | 28.76244 | 0.09909762 | 0.02876244 | 0 | 0.006773089 | 0 | Срез | 0.1154856 | 0
885.295 | WaitLimit | False | 99.09761 | 0 | 0.499897 | 29.41613 | 0.09909762 | 0.02941613 | 0 | 0.00691874 | 0 | Срез | 0.1181102 | 0
892.474 | WaitLimit | False | 99.09761 | 0 | 0.5103111 | 30.06982 | 0.09909762 | 0.02941613 | 0 | 0.007064392 | 0 | Срез | 0.1207349 | 0
898.647 | WaitLimit | False | 99.09761 | 0 | 0.5207253 | 30.06982 | 0.09909762 | 0.03006983 | 0 | 0.007210045 | 0 | Срез | 0.1207349 | 0
903.283 | WaitLimit | False | 99.09761 | 0 | 0.5311394 | 30.72352 | 0.09909762 | 0.03072352 | 0 | 0.007355697 | 0 | Срез | 0.1233596 | 0
908.941 | WaitLimit | False | 99.09761 | 0 | 0.5415554 | 31.37721 | 0.09909762 | 0.03072352 | 0 | 0.007501375 | 0 | Срез | 0.1259843 | 0
910.483 | WaitLimit | False | 99.09761 | 0 | 0.5519695 | 31.37721 | 0.09909762 | 0.03137721 | 0 | 0.007647028 | 0 | Срез | 0.1259843 | 0
917.149 | WaitLimit | False | 99.09761 | 0 | 0.5623837 | 31.37721 | 0.09909762 | 0.03137721 | 0 | 0.00779268 | 0 | Срез | 0.1259843 | 0
927.379 | WaitLimit | False | 99.7539 | 0 | 0.5727978 | 35.95305 | 0.0997539 | 0.03529936 | 0 | 0.007938332 | 0 | Срез | 0.144357 | 0
937.15 | WaitLimit | False | 99.09761 | 0 | 0.5832119 | 38.56782 | 0.09909762 | 0.03856782 | 0 | 0.008083983 | 0 | Срез | 0.1548556 | 0
941.786 | WaitLimit | False | 99.7539 | 0 | 0.5936279 | 39.8752 | 0.0997539 | 0.0398752 | 0 | 0.008229663 | 0 | Срез | 0.160105 | 0
950.002 | WaitLimit | False | 99.09761 | 0 | 0.6040421 | 41.83628 | 0.09909762 | 0.04183628 | 0 | 0.008375315 | 0 | Срез | 0.167979 | 0
958.739 | WaitLimit | False | 99.09761 | 0 | 0.6144562 | 43.79735 | 0.09909762 | 0.04379736 | 0 | 0.008520966 | 0 | Срез | 0.175853 | 0
965.908 | WaitLimit | False | 99.09761 | 0 | 0.6248703 | 46.41212 | 0.09909762 | 0.04641212 | 0 | 0.008666619 | 0 | Срез | 0.1863517 | 0
974.159 | WaitLimit | False | 99.7539 | 0 | 0.6352844 | 49.68058 | 0.0997539 | 0.04902689 | 0 | 0.008812271 | 0 | Срез | 0.1994751 | 0
978.771 | WaitLimit | False | 99.7539 | 0 | 0.6457005 | 50.98796 | 0.0997539 | 0.05098797 | 0 | 0.008957949 | 0 | Срез | 0.2047244 | 0
985.396 | WaitLimit | False | 99.7539 | 0 | 0.6561146 | 54.25642 | 0.0997539 | 0.05360273 | 0 | 0.009103602 | 0 | Срез | 0.2178478 | 0
992.593 | WaitLimit | False | 99.7539 | 0 | 0.6665287 | 57.52488 | 0.0997539 | 0.05752488 | 0 | 0.009249254 | 0 | Срез | 0.2309711 | 0
1000.814 | WaitLimit | False | 99.09761 | 0 | 0.6769428 | 62.75441 | 0.09909762 | 0.06210073 | 0 | 0.009394906 | 0 | Срез | 0.2519685 | 0
1008.01 | WaitLimit | False | 99.09761 | 0 | 0.6873569 | 66.67656 | 0.09909762 | 0.06602287 | 0 | 0.009540558 | 0 | Срез | 0.2677166 | 0
1014.674 | WaitLimit | False | 99.09761 | 0 | 0.697773 | 69.94502 | 0.09909762 | 0.06929133 | 0 | 0.009686236 | 0 | Срез | 0.2808399 | 0
1020.313 | WaitLimit | False | 99.7539 | 0 | 0.7081871 | 72.55979 | 0.09909762 | 0.0725598 | 0 | 0.009831889 | 0 | Срез | 0.2913386 | 0
1028.015 | WaitLimit | False | 99.7539 | 0 | 0.7186012 | 76.48194 | 0.0997539 | 0.07582825 | 0 | 0.009977541 | 0 | Срез | 0.3070866 | 0
1035.187 | WaitLimit | False | 99.7539 | 0 | 0.7290154 | 79.7504 | 0.0997539 | 0.07975041 | 0 | 0.01012319 | 0 | Срез | 0.32021 | 0
1041.852 | WaitLimit | False | 99.7539 | 0 | 0.7394295 | 83.01886 | 0.0997539 | 0.08236518 | 0 | 0.01026884 | 0 | Срез | 0.3333333 | 0
1049.565 | WaitLimit | False | 99.7539 | 0 | 0.7498455 | 88.90208 | 0.0997539 | 0.08824839 | 0 | 0.0104145 | 0 | Срез | 0.3569554 | 0
1056.761 | WaitLimit | False | 99.09761 | 0 | 0.7654667 | 94.78531 | 0.09909762 | 0.09413162 | 0 | 0.01056018 | 0 | Срез | 0.3805774 | 0
1066.511 | WaitLimit | False | 99.09761 | 0 | 0.7758808 | 102.6296 | 0.09909762 | 0.1019759 | 0 | 0.01077865 | 0 | Срез | 0.4120735 | 0
1071.132 | WaitLimit | False | 99.09761 | 0 | 0.7862949 | 106.5518 | 0.09909762 | 0.1058981 | 0 | 0.01092431 | 0 | Срез | 0.4278215 | 0
1079.314 | WaitLimit | False | 100.4102 | 0 | 0.7967091 | 113.0887 | 0.1004102 | 0.112435 | 0 | 0.01106996 | 0 | Срез | 0.4540683 | 0
1084.959 | WaitLimit | False | 100.4102 | 0 | 0.8071251 | 117.0108 | 0.1004102 | 0.1163571 | 0 | 0.01121564 | 0 | Срез | 0.4698163 | 0
1092.609 | WaitLimit | False | 99.7539 | 0 | 0.8175392 | 123.5478 | 0.0997539 | 0.1228941 | 0 | 0.01136129 | 0 | Срез | 0.496063 | 0
1100.25 | WaitLimit | False | 99.7539 | 0 | 0.8279533 | 128.7773 | 0.0997539 | 0.1281236 | 0 | 0.01150694 | 0 | Срез | 0.5170603 | 0
1107.915 | WaitLimit | False | 99.09761 | 0 | 0.8435745 | 134.0068 | 0.09909762 | 0.1333532 | 0 | 0.01165259 | 0 | Срез | 0.5380577 | 0
1117.603 | WaitLimit | False | 99.09761 | 0 | 0.8539906 | 140.5437 | 0.09909762 | 0.1398901 | 0 | 0.01187107 | 0 | Срез | 0.5643044 | 0
1123.221 | WaitLimit | False | 99.09761 | 0 | 0.8644047 | 143.8122 | 0.09909762 | 0.1431585 | 0 | 0.01201675 | 0 | Срез | 0.5774278 | 0
1127.798 | WaitLimit | False | 99.09761 | 0 | 0.8748188 | 146.427 | 0.09909762 | 0.146427 | 0 | 0.0121624 | 0 | Срез | 0.5879265 | 0
1132.897 | WaitLimit | False | 100.4102 | 0 | 0.8852329 | 149.6954 | 0.1004102 | 0.1490417 | 0 | 0.01230805 | 0 | Срез | 0.6010498 | 0
1140.012 | WaitLimit | False | 100.4102 | 0 | 0.895647 | 152.9639 | 0.1004102 | 0.1529639 | 0 | 0.01245371 | 0 | Срез | 0.6141732 | 0
1148.628 | WaitLimit | False | 99.7539 | 0 | 0.9060631 | 156.8861 | 0.0997539 | 0.1568861 | 0 | 0.01259936 | 0 | Срез | 0.6299213 | 0
1154.25 | WaitLimit | False | 99.7539 | 0 | 0.9164772 | 159.5008 | 0.0997539 | 0.1588471 | 0 | 0.01274504 | 0 | Срез | 0.6404199 | 0
1159.865 | WaitLimit | False | 99.7539 | 0 | 0.9268913 | 161.4619 | 0.0997539 | 0.1608082 | 0 | 0.01289069 | 0 | Срез | 0.6482939 | 0
1164.998 | WaitLimit | False | 99.7539 | 0 | 0.9373055 | 162.7693 | 0.0997539 | 0.1627693 | 0 | 0.01303634 | 0 | Срез | 0.6535433 | 0
1171.146 | WaitLimit | False | 99.7539 | 0 | 0.9477196 | 164.7303 | 0.0997539 | 0.1647304 | 0 | 0.01318199 | 0 | Срез | 0.6614173 | 0
1180.881 | WaitLimit | False | 99.7539 | 0 | 0.9581356 | 167.3451 | 0.0997539 | 0.1673451 | 0 | 0.01332765 | 0 | Срез | 0.671916 | 0
1186.975 | WaitLimit | False | 99.7539 | 0 | 0.9685497 | 168.6525 | 0.0997539 | 0.1679988 | 0 | 0.01347332 | 0 | Срез | 0.6771653 | 0
1191.038 | WaitLimit | False | 99.7539 | 0 | 0.9789639 | 168.6525 | 0.0997539 | 0.1686525 | 0 | 0.01361898 | 0 | Срез | 0.6771653 | 0
1194.609 | WaitLimit | False | 99.7539 | 0 | 0.989378 | 168.6525 | 0.0997539 | 0.1686525 | 0 | 0.01376463 | 0 | Срез | 0.6771653 | 0
1201.749 | WaitLimit | False | 99.09761 | 0 | 0.9997921 | 169.3062 | 0.09909762 | 0.1693062 | 0 | 0.01391028 | 0 | Срез | 0.67979 | 0
1211.381 | WaitLimit | False | 99.09761 | 0 | 1.010206 | 169.3062 | 0.09909762 | 0.1693062 | 0 | 0.01405593 | 0 | Срез | 0.67979 | 0
1215.985 | WaitLimit | False | 99.09761 | 0 | 1.020622 | 167.9988 | 0.09909762 | 0.1686525 | 0 | 0.01420161 | 0 | Срез | 0.6745406 | 0
1222.596 | WaitLimit | False | 99.09761 | 0 | 1.031036 | 166.6914 | 0.09909762 | 0.1673451 | 0 | 0.01434726 | 0 | Срез | 0.6692913 | 0
1228.699 | WaitLimit | False | 99.09761 | 0 | 1.041451 | 164.7303 | 0.09909762 | 0.1653841 | 0 | 0.01449292 | 0 | Срез | 0.6614173 | 0
1233.778 | WaitLimit | False | 99.7539 | 0 | 1.051865 | 162.7693 | 0.0997539 | 0.163423 | 0 | 0.01463857 | 0 | Срез | 0.6535433 | 0
1239.391 | WaitLimit | False | 99.7539 | 0 | 1.062279 | 160.1545 | 0.0997539 | 0.1608082 | 0 | 0.01478422 | 0 | Срез | 0.6430446 | 0
1242.98 | WaitLimit | False | 99.7539 | 0 | 1.072695 | 158.1934 | 0.0997539 | 0.1588471 | 0 | 0.0149299 | 0 | Срез | 0.6351706 | 0
1248.604 | WaitLimit | False | 99.7539 | 0 | 1.083109 | 154.2713 | 0.0997539 | 0.154925 | 0 | 0.01507555 | 0 | Срез | 0.6194226 | 0
1255.746 | WaitLimit | False | 99.09761 | 0 | 1.093523 | 148.3881 | 0.09909762 | 0.1490417 | 0 | 0.0152212 | 0 | Срез | 0.5958005 | 0
1261.338 | WaitLimit | False | 99.7539 | 0 | 1.103937 | 143.1585 | 0.0997539 | 0.1438122 | 0 | 0.01536685 | 0 | Срез | 0.5748032 | 0
1267.948 | WaitLimit | False | 99.09761 | 0 | 1.114351 | 136.6216 | 0.09909762 | 0.1372753 | 0 | 0.01551251 | 0 | Срез | 0.5485564 | 0
1273.569 | WaitLimit | False | 99.09761 | 0 | 1.124767 | 130.0847 | 0.09909762 | 0.1313921 | 0 | 0.01565818 | 0 | Срез | 0.5223097 | 0
1278.156 | WaitLimit | False | 99.09761 | 0 | 1.135181 | 124.8551 | 0.09909762 | 0.1261625 | 0 | 0.01580384 | 0 | Срез | 0.5013123 | 0
1283.782 | WaitLimit | False | 99.7539 | 0 | 1.145596 | 118.3182 | 0.0997539 | 0.1196256 | 0 | 0.01594949 | 0 | Срез | 0.4750656 | 0
1287.866 | WaitLimit | False | 99.09761 | 0 | 1.15601 | 113.7424 | 0.09909762 | 0.1143961 | 0 | 0.01609514 | 0 | Срез | 0.4566929 | 0
1291.958 | WaitLimit | False | 99.09761 | 0 | 1.166424 | 109.1665 | 0.09909762 | 0.1104739 | 0 | 0.01624079 | 0 | Срез | 0.4383202 | 0
1296.043 | WaitLimit | False | 99.09761 | 0 | 1.17684 | 105.2444 | 0.09909762 | 0.1058981 | 0 | 0.01638647 | 0 | Срез | 0.4225722 | 0
1306.269 | WaitLimit | False | 99.09761 | 0 | 1.187254 | 96.0927 | 0.09909762 | 0.09674639 | 0 | 0.01653212 | 0 | Срез | 0.3858268 | 0
1309.336 | WaitLimit | False | 99.7539 | 0 | 1.197668 | 93.47793 | 0.09909762 | 0.09413162 | 0 | 0.01667778 | 0 | Срез | 0.3753281 | 0
1314.957 | WaitLimit | False | 99.7539 | 0 | 1.208082 | 89.55578 | 0.0997539 | 0.09020948 | 0 | 0.01682343 | 0 | Срез | 0.3595801 | 0
1320.03 | WaitLimit | False | 99.09761 | 0 | 1.218496 | 86.28732 | 0.09909762 | 0.08694101 | 0 | 0.01696908 | 0 | Срез | 0.3464567 | 0
1329.717 | WaitLimit | False | 99.09761 | 0 | 1.228912 | 81.05778 | 0.09909762 | 0.08171148 | 0 | 0.01711476 | 0 | Срез | 0.3254593 | 0
1334.309 | WaitLimit | False | 99.7539 | 0 | 1.239326 | 79.09672 | 0.0997539 | 0.07909672 | 0 | 0.01726041 | 0 | Срез | 0.3175853 | 0
1338.39 | WaitLimit | False | 99.7539 | 0 | 1.249741 | 77.13564 | 0.0997539 | 0.07778933 | 0 | 0.01733324 | 0 | Срез | 0.3097113 | 0
1348.535 | WaitLimit | False | 99.09761 | 0 | 1.260155 | 73.86717 | 0.09909762 | 0.07386718 | 0 | 0.01755172 | 0 | Срез | 0.2965879 | 0
1352.107 | WaitLimit | False | 99.7539 | 0 | 1.270569 | 73.21348 | 0.0997539 | 0.07321348 | 0 | 0.01769737 | 0 | Срез | 0.2939633 | 0
1355.185 | WaitLimit | False | 99.7539 | 0 | 1.280985 | 71.90611 | 0.0997539 | 0.07190611 | 0 | 0.01784302 | 0 | Срез | 0.2887139 | 0
1365.358 | WaitLimit | False | 99.09761 | 0 | 1.291399 | 69.29133 | 0.0997539 | 0.06929133 | 0 | 0.0179887 | 0 | Срез | 0.2782152 | 0
1372.493 | WaitLimit | False | 99.09761 | 0 | 1.301813 | 67.98395 | 0.09909762 | 0.06798395 | 0 | 0.01813435 | 0 | Срез | 0.2729659 | 0
1376.071 | WaitLimit | False | 99.09761 | 0 | 1.312227 | 67.33026 | 0.09909762 | 0.06733026 | 0 | 0.01828 | 0 | Срез | 0.2703412 | 0
1382.187 | WaitLimit | False | 99.7539 | 0 | 1.322641 | 66.02287 | 0.0997539 | 0.06667656 | 0 | 0.01842565 | 0 | Срез | 0.2650919 | 0
1385.256 | WaitLimit | False | 99.7539 | 0 | 1.333057 | 66.02287 | 0.0997539 | 0.06602287 | 0 | 0.01857131 | 0 | Срез | 0.2650919 | 0
1394.962 | WaitLimit | False | 99.09761 | 0 | 1.343472 | 64.0618 | 0.09909762 | 0.0647155 | 0 | 0.01871699 | 0 | Срез | 0.2572179 | 0
1398.522 | WaitLimit | False | 100.4102 | 0 | 1.353886 | 64.0618 | 0.1004102 | 0.0640618 | 0 | 0.01878981 | 0 | Срез | 0.2572179 | 0
1403.11 | WaitLimit | False | 100.4102 | 0 | 1.3643 | 63.40811 | 0.1004102 | 0.06340811 | 0 | 0.01900829 | 0 | Срез | 0.2545932 | 0
1414.843 | WaitLimit | False | 99.7539 | 0 | 1.379921 | 62.10072 | 0.0997539 | 0.06210073 | 0 | 0.01915394 | 0 | Срез | 0.2493438 | 0
1423.011 | WaitLimit | False | 99.09761 | 0 | 1.390337 | 61.44703 | 0.09909762 | 0.06144704 | 0 | 0.01937245 | 0 | Срез | 0.2467192 | 0
1428.62 | WaitLimit | False | 99.09761 | 0 | 1.400751 | 60.79334 | 0.09909762 | 0.06079334 | 0 | 0.0195181 | 0 | Срез | 0.2440945 | 0
1433.227 | WaitLimit | False | 99.09761 | 0 | 1.411165 | 60.13965 | 0.09909762 | 0.06013965 | 0 | 0.01966375 | 0 | Срез | 0.2414698 | 0
1439.864 | WaitLimit | False | 99.7539 | 0 | 1.421579 | 59.48595 | 0.0997539 | 0.05948596 | 0 | 0.0198094 | 0 | Срез | 0.2388451 | 0
1444.455 | WaitLimit | False | 99.7539 | 0 | 1.431993 | 59.48595 | 0.0997539 | 0.05948596 | 0 | 0.01995506 | 0 | Срез | 0.2388451 | 0
1450.036 | WaitLimit | False | 99.09761 | 0 | 1.44241 | 58.83226 | 0.09909762 | 0.05883227 | 0 | 0.02010073 | 0 | Срез | 0.2362205 | 0
1456.721 | WaitLimit | False | 99.09761 | 0 | 1.452824 | 58.17857 | 0.09909762 | 0.05817858 | 0 | 0.02024639 | 0 | Срез | 0.2335958 | 0
1463.854 | WaitLimit | False | 99.7539 | 0 | 1.468445 | 57.52488 | 0.0997539 | 0.05752488 | 0 | 0.02039204 | 0 | Срез | 0.2309711 | 0
1471.03 | WaitLimit | False | 99.09761 | 0 | 1.478859 | 56.87119 | 0.09909762 | 0.05687119 | 0 | 0.02061052 | 0 | Срез | 0.2283465 | 0
1478.149 | WaitLimit | False | 99.7539 | 0 | 1.489275 | 56.21749 | 0.0997539 | 0.05687119 | 0 | 0.02075617 | 0 | Срез | 0.2257218 | 0
1485.251 | WaitLimit | False | 99.7539 | 0 | 1.499689 | 56.21749 | 0.0997539 | 0.0562175 | 0 | 0.02090185 | 0 | Срез | 0.2257218 | 0
1490.858 | WaitLimit | False | 99.7539 | 0 | 1.510103 | 56.21749 | 0.0997539 | 0.0562175 | 0 | 0.0210475 | 0 | Срез | 0.2257218 | 0
1496.482 | WaitLimit | False | 99.09761 | 0 | 1.520517 | 56.21749 | 0.09909762 | 0.0562175 | 0 | 0.02119315 | 0 | Срез | 0.2257218 | 0
1502.07 | WaitLimit | False | 99.09761 | 0 | 1.530931 | 56.21749 | 0.09909762 | 0.0562175 | 0 | 0.0213388 | 0 | Срез | 0.2257218 | 0
1507.168 | WaitLimit | False | 99.7539 | 0 | 1.541346 | 56.21749 | 0.0997539 | 0.0562175 | 0 | 0.02148446 | 0 | Срез | 0.2257218 | 0
1514.782 | WaitLimit | False | 99.7539 | 0 | 1.551762 | 55.5638 | 0.0997539 | 0.05556381 | 0 | 0.02163013 | 0 | Срез | 0.2230971 | 0
1524.005 | WaitLimit | False | 99.09761 | 0 | 1.562176 | 54.91011 | 0.09909762 | 0.05491012 | 0 | 0.02177579 | 0 | Срез | 0.2204725 | 0
1527.585 | WaitLimit | False | 99.09761 | 0 | 1.57259 | 54.91011 | 0.09909762 | 0.05491012 | 0 | 0.02192144 | 0 | Срез | 0.2204725 | 0
1532.676 | WaitLimit | False | 99.09761 | 0 | 1.583004 | 54.91011 | 0.09909762 | 0.05491012 | 0 | 0.02199426 | 0 | Срез | 0.2204725 | 0
1536.725 | WaitLimit | False | 99.09761 | 0 | 1.593418 | 54.91011 | 0.09909762 | 0.05491012 | 0 | 0.02221274 | 0 | Срез | 0.2204725 | 0
1544.421 | WaitLimit | False | 99.7539 | 0 | 1.603834 | 54.91011 | 0.0997539 | 0.05491012 | 0 | 0.02235842 | 0 | Срез | 0.2204725 | 0
1550.015 | WaitLimit | False | 99.09761 | 0 | 1.614248 | 54.91011 | 0.09909762 | 0.05491012 | 0 | 0.02250407 | 0 | Срез | 0.2204725 | 0
1560.633 | WaitLimit | False | 99.09761 | 0 | 1.624662 | 54.91011 | 0.09909762 | 0.05491012 | 0 | 0.02264973 | 0 | Срез | 0.2204725 | 0
1566.719 | WaitLimit | False | 99.7539 | 0 | 1.635077 | 54.25642 | 0.0997539 | 0.05425642 | 0 | 0.02279538 | 0 | Срез | 0.2178478 | 0
1570.793 | WaitLimit | False | 99.7539 | 0 | 1.645491 | 54.25642 | 0.0997539 | 0.05425642 | 0 | 0.02294103 | 0 | Срез | 0.2178478 | 0
1580.432 | WaitLimit | False | 99.7539 | 0 | 1.655907 | 54.25642 | 0.0997539 | 0.05425642 | 0 | 0.02308671 | 0 | Срез | 0.2178478 | 0
1585.49 | WaitLimit | False | 99.09761 | 0 | 1.671528 | 53.60273 | 0.09909762 | 0.05360273 | 0 | 0.02323236 | 0 | Срез | 0.2152231 | 0
1591.08 | WaitLimit | False | 99.09761 | 0 | 1.681942 | 53.60273 | 0.09909762 | 0.05360273 | 0 | 0.02345084 | 0 | Срез | 0.2152231 | 0
1598.194 | WaitLimit | False | 99.09761 | 0 | 1.692356 | 53.60273 | 0.09909762 | 0.05360273 | 0 | 0.02359649 | 0 | Срез | 0.2152231 | 0
1604.313 | WaitLimit | False | 99.7539 | 0 | 1.702772 | 53.60273 | 0.0997539 | 0.05360273 | 0 | 0.02374214 | 0 | Срез | 0.2152231 | 0
1608.412 | WaitLimit | False | 99.7539 | 0 | 1.713186 | 53.60273 | 0.0997539 | 0.05360273 | 0 | 0.02388782 | 0 | Срез | 0.2152231 | 0
1616.58 | WaitLimit | False | 99.7539 | 0 | 1.7236 | 53.60273 | 0.0997539 | 0.05360273 | 0 | 0.02403347 | 0 | Срез | 0.2152231 | 0
1623.704 | WaitLimit | False | 99.09761 | 0 | 1.734015 | 53.60273 | 0.09909762 | 0.05360273 | 0 | 0.02417913 | 0 | Срез | 0.2152231 | 0
1630.785 | WaitLimit | False | 99.09761 | 0 | 1.744429 | 53.60273 | 0.09909762 | 0.05360273 | 0 | 0.02432478 | 0 | Срез | 0.2152231 | 0
1635.864 | WaitLimit | False | 99.09761 | 0 | 1.754845 | 52.94904 | 0.09909762 | 0.05294904 | 0 | 0.02447043 | 0 | Срез | 0.2125984 | 0
1644.566 | WaitLimit | False | 100.4102 | 0 | 1.765259 | 52.94904 | 0.1004102 | 0.05294904 | 0 | 0.02461611 | 0 | Срез | 0.2125984 | 0
1649.188 | WaitLimit | False | 99.7539 | 0 | 1.775673 | 52.94904 | 0.0997539 | 0.05294904 | 0 | 0.02476176 | 0 | Срез | 0.2125984 | 0
1654.796 | WaitLimit | False | 99.7539 | 0 | 1.786087 | 52.94904 | 0.0997539 | 0.05294904 | 0 | 0.02490741 | 0 | Срез | 0.2125984 | 0
1659.878 | WaitLimit | False | 99.7539 | 0 | 1.796501 | 52.94904 | 0.0997539 | 0.05294904 | 0 | 0.02505306 | 0 | Срез | 0.2125984 | 0
1666.03 | WaitLimit | False | 99.7539 | 0 | 1.806915 | 52.94904 | 0.0997539 | 0.05294904 | 0 | 0.02519872 | 0 | Срез | 0.2125984 | 0
1671.636 | WaitLimit | False | 99.09761 | 0 | 1.817331 | 52.94904 | 0.09909762 | 0.05294904 | 0 | 0.0253444 | 0 | Срез | 0.2125984 | 0
1678.292 | WaitLimit | False | 99.09761 | 0 | 1.827745 | 52.94904 | 0.09909762 | 0.05294904 | 0 | 0.02549005 | 0 | Срез | 0.2125984 | 0
1682.917 | WaitLimit | False | 99.09761 | 0 | 1.83816 | 52.94904 | 0.09909762 | 0.05294904 | 0 | 0.0256357 | 0 | Срез | 0.2125984 | 0
1694.121 | WaitLimit | False | 99.7539 | 0 | 1.848574 | 52.29535 | 0.0997539 | 0.05229535 | 0 | 0.02578135 | 0 | Срез | 0.2099738 | 0
1702.313 | WaitLimit | False | 99.09761 | 0 | 1.858988 | 52.29535 | 0.09909762 | 0.05229535 | 0 | 0.025927 | 0 | Срез | 0.2099738 | 0
1706.896 | WaitLimit | False | 99.09761 | 0 | 1.869404 | 52.29535 | 0.09909762 | 0.05229535 | 0 | 0.02607268 | 0 | Срез | 0.2099738 | 0
1713.022 | WaitLimit | False | 99.09761 | 0 | 1.879818 | 52.29535 | 0.09909762 | 0.05229535 | 0 | 0.02621833 | 0 | Срез | 0.2099738 | 0
1716.572 | WaitLimit | False | 99.09761 | 0 | 1.890232 | 52.29535 | 0.09909762 | 0.05229535 | 0 | 0.02636399 | 0 | Срез | 0.2099738 | 0
1721.152 | WaitLimit | False | 99.7539 | 0 | 1.900646 | 52.29535 | 0.0997539 | 0.05229535 | 0 | 0.02650964 | 0 | Срез | 0.2099738 | 0
1726.71 | WaitLimit | False | 99.7539 | 0 | 1.91106 | 51.64165 | 0.0997539 | 0.05164166 | 0 | 0.02665529 | 0 | Срез | 0.2073491 | 0
1734.835 | WaitLimit | False | 99.7539 | 0 | 1.921476 | 51.64165 | 0.0997539 | 0.05164166 | 0 | 0.02680097 | 0 | Срез | 0.2073491 | 0
1739.428 | WaitLimit | False | 99.7539 | 0 | 1.93189 | 51.64165 | 0.0997539 | 0.05164166 | 0 | 0.02694662 | 0 | Срез | 0.2073491 | 0
1745.504 | WaitLimit | False | 99.09761 | 0 | 1.942305 | 50.98796 | 0.09909762 | 0.05098797 | 0 | 0.02709227 | 0 | Срез | 0.2047244 | 0
1754.18 | WaitLimit | False | 99.09761 | 0 | 1.952719 | 50.98796 | 0.09909762 | 0.05098797 | 0 | 0.02723793 | 0 | Срез | 0.2047244 | 0
1759.764 | WaitLimit | False | 100.4102 | 0 | 1.963133 | 50.98796 | 0.1004102 | 0.05098797 | 0 | 0.02738358 | 0 | Срез | 0.2047244 | 0
1766.913 | WaitLimit | False | 99.7539 | 0 | 1.973549 | 50.98796 | 0.0997539 | 0.05098797 | 0 | 0.02752926 | 0 | Срез | 0.2047244 | 0
1772.541 | WaitLimit | False | 99.7539 | 0 | 1.983963 | 50.98796 | 0.0997539 | 0.05098797 | 0 | 0.02767491 | 0 | Срез | 0.2047244 | 0
1781.189 | WaitLimit | False | 99.09761 | 0 | 1.994377 | 50.33427 | 0.09909762 | 0.05033427 | 0 | 0.02782056 | 0 | Срез | 0.2020997 | 0
1788.278 | WaitLimit | False | 99.09761 | 0 | 2.004791 | 50.33427 | 0.09909762 | 0.05033427 | 0 | 0.02796621 | 0 | Срез | 0.2020997 | 0
1793.385 | WaitLimit | False | 99.09761 | 0 | 2.015205 | 50.33427 | 0.09909762 | 0.05033427 | 0 | 0.02811186 | 0 | Срез | 0.2020997 | 0
1797.984 | WaitLimit | False | 99.09761 | 0 | 2.025621 | 50.33427 | 0.09909762 | 0.05033427 | 0 | 0.02825754 | 0 | Срез | 0.2020997 | 0
1807.626 | WaitLimit | False | 99.7539 | 0 | 2.036036 | 50.33427 | 0.0997539 | 0.05033427 | 0 | 0.02840319 | 0 | Срез | 0.2020997 | 0
1812.202 | WaitLimit | False | 99.7539 | 0 | 2.04645 | 50.33427 | 0.0997539 | 0.05033427 | 0 | 0.02854885 | 0 | Срез | 0.2020997 | 0
1817.775 | WaitLimit | False | 99.7539 | 0 | 2.056864 | 50.33427 | 0.0997539 | 0.05033427 | 0 | 0.0286945 | 0 | Срез | 0.2020997 | 0
1821.829 | WaitLimit | False | 99.09761 | 0 | 2.067278 | 50.33427 | 0.09909762 | 0.05033427 | 0 | 0.02884015 | 0 | Срез | 0.2020997 | 0
1826.922 | WaitLimit | False | 99.09761 | 0 | 2.077694 | 50.33427 | 0.09909762 | 0.05033427 | 0 | 0.0289858 | 0 | Срез | 0.2020997 | 0
1832.586 | WaitLimit | False | 99.09761 | 0 | 2.088108 | 50.33427 | 0.09909762 | 0.05033427 | 0 | 0.02905866 | 0 | Срез | 0.2020997 | 0
1841.765 | WaitLimit | False | 99.09761 | 0 | 2.098522 | 50.33427 | 0.09909762 | 0.05033427 | 0 | 0.02927713 | 0 | Срез | 0.2020997 | 0
1846.859 | WaitLimit | False | 99.7539 | 0 | 2.108936 | 50.33427 | 0.0997539 | 0.05033427 | 0 | 0.02942279 | 0 | Срез | 0.2020997 | 0
1852.463 | WaitLimit | False | 99.7539 | 0 | 2.11935 | 50.33427 | 0.0997539 | 0.05033427 | 0 | 0.02956844 | 0 | Срез | 0.2020997 | 0
1859.585 | WaitLimit | False | 99.7539 | 0 | 2.129766 | 49.68058 | 0.0997539 | 0.04968059 | 0 | 0.02971409 | 0 | Срез | 0.1994751 | 0
1867.729 | WaitLimit | False | 99.09761 | 0 | 2.140181 | 49.68058 | 0.09909762 | 0.04968059 | 0 | 0.02985977 | 0 | Срез | 0.1994751 | 0
1873.319 | WaitLimit | False | 99.09761 | 0 | 2.150595 | 49.68058 | 0.09909762 | 0.04968059 | 0 | 0.03000542 | 0 | Срез | 0.1994751 | 0
1879.403 | WaitLimit | False | 99.09761 | 0 | 2.161009 | 49.68058 | 0.09909762 | 0.04968059 | 0 | 0.03015107 | 0 | Срез | 0.1994751 | 0
1884.984 | WaitLimit | False | 99.09761 | 0 | 2.171423 | 49.68058 | 0.09909762 | 0.04968059 | 0 | 0.03029673 | 0 | Срез | 0.1994751 | 0
1894.71 | WaitLimit | False | 100.4102 | 0 | 2.181839 | 49.68058 | 0.1004102 | 0.04968059 | 0 | 0.03044238 | 0 | Срез | 0.1994751 | 0
1897.804 | WaitLimit | False | 100.4102 | 0 | 2.192253 | 49.02689 | 0.1004102 | 0.04902689 | 0 | 0.03058806 | 0 | Срез | 0.1968504 | 0
1901.928 | WaitLimit | False | 99.7539 | 0 | 2.202667 | 49.02689 | 0.0997539 | 0.04902689 | 0 | 0.03073371 | 0 | Срез | 0.1968504 | 0
1911.476 | WaitLimit | False | 99.7539 | 0 | 2.213081 | 49.02689 | 0.0997539 | 0.04902689 | 0 | 0.03087936 | 0 | Срез | 0.1968504 | 0
1921.271 | WaitLimit | False | 99.7539 | 0 | 2.223495 | 49.02689 | 0.0997539 | 0.04902689 | 0 | 0.03102501 | 0 | Срез | 0.1968504 | 0
1925.911 | WaitLimit | False | 99.7539 | 0 | 2.233912 | 49.02689 | 0.0997539 | 0.04902689 | 0 | 0.03117066 | 0 | Срез | 0.1968504 | 0
1931.582 | WaitLimit | False | 99.09761 | 0 | 2.244326 | 49.02689 | 0.09909762 | 0.04902689 | 0 | 0.03131634 | 0 | Срез | 0.1968504 | 0
1934.675 | WaitLimit | False | 99.09761 | 0 | 2.25474 | 49.02689 | 0.09909762 | 0.04902689 | 0 | 0.031462 | 0 | Срез | 0.1968504 | 0
1941.955 | WaitLimit | False | 99.09761 | 0 | 2.265154 | 49.02689 | 0.09909762 | 0.04902689 | 0 | 0.03160765 | 0 | Срез | 0.1968504 | 0
1946.595 | WaitLimit | False | 99.09761 | 0 | 2.275568 | 49.02689 | 0.09909762 | 0.04902689 | 0 | 0.0317533 | 0 | Срез | 0.1968504 | 0
1954.837 | WaitLimit | False | 99.09761 | 0 | 2.285984 | 49.02689 | 0.09909762 | 0.04902689 | 0 | 0.03189895 | 0 | Срез | 0.1968504 | 0
1961.003 | WaitLimit | False | 99.09761 | 0 | 2.296398 | 49.02689 | 0.09909762 | 0.04902689 | 0 | 0.03204463 | 0 | Срез | 0.1968504 | 0
1973.788 | WaitLimit | False | 100.4102 | 0 | 2.306812 | 49.02689 | 0.1004102 | 0.04902689 | 0 | 0.03219028 | 0 | Срез | 0.1968504 | 0
1978.92 | WaitLimit | False | 100.4102 | 0 | 2.317226 | 49.02689 | 0.1004102 | 0.04902689 | 0 | 0.03233593 | 0 | Срез | 0.1968504 | 0
1983.516 | WaitLimit | False | 99.7539 | 0 | 2.327641 | 49.02689 | 0.0997539 | 0.04902689 | 0 | 0.03248159 | 0 | Срез | 0.1968504 | 0
1989.649 | WaitLimit | False | 99.7539 | 0 | 2.338055 | 49.02689 | 0.0997539 | 0.04902689 | 0 | 0.03262724 | 0 | Срез | 0.1968504 | 0
1996.319 | WaitLimit | False | 99.7539 | 0 | 2.348471 | 49.02689 | 0.0997539 | 0.04902689 | 0 | 0.03277292 | 0 | Срез | 0.1968504 | 0
2002.459 | WaitLimit | False | 99.7539 | 0 | 2.358885 | 49.02689 | 0.0997539 | 0.04902689 | 0 | 0.03291857 | 0 | Срез | 0.1968504 | 0
2007.597 | WaitLimit | False | 99.7539 | 0 | 2.369299 | 49.02689 | 0.0997539 | 0.04902689 | 0 | 0.03306422 | 0 | Срез | 0.1968504 | 0
2013.708 | WaitLimit | False | 99.7539 | 0 | 2.38492 | 49.02689 | 0.0997539 | 0.04902689 | 0 | 0.03320988 | 0 | Срез | 0.1968504 | 0
2020.335 | WaitLimit | False | 99.09761 | 0 | 2.395336 | 49.02689 | 0.09909762 | 0.04902689 | 0 | 0.03342835 | 0 | Срез | 0.1968504 | 0
2024.934 | WaitLimit | False | 99.09761 | 0 | 2.40575 | 49.02689 | 0.09909762 | 0.04902689 | 0 | 0.0335012 | 0 | Срез | 0.1968504 | 0
2033.088 | WaitLimit | False | 99.09761 | 0 | 2.416164 | 49.02689 | 0.09909762 | 0.04902689 | 0 | 0.03364686 | 0 | Срез | 0.1968504 | 0
2041.303 | WaitLimit | False | 99.09761 | 0 | 2.426579 | 48.3732 | 0.09909762 | 0.04902689 | 0 | 0.03386534 | 0 | Срез | 0.1942257 | 0
2050.516 | WaitLimit | False | 99.09761 | 0 | 2.436993 | 48.3732 | 0.09909762 | 0.0483732 | 0 | 0.03401099 | 0 | Срез | 0.1942257 | 0
2055.639 | WaitLimit | False | 99.7539 | 0 | 2.447409 | 48.3732 | 0.0997539 | 0.0483732 | 0 | 0.03415664 | 0 | Срез | 0.1942257 | 0
2063.325 | WaitLimit | False | 100.4102 | 0 | 2.457823 | 48.3732 | 0.1004102 | 0.0483732 | 0 | 0.03430232 | 0 | Срез | 0.1942257 | 0
2064.867 | WaitLimit | False | 100.4102 | 0 | 2.468237 | 48.3732 | 0.1004102 | 0.0483732 | 0 | 0.03437514 | 0 | Срез | 0.1942257 | 0
2071.557 | WaitLimit | False | 99.7539 | 0 | 2.478651 | 48.3732 | 0.0997539 | 0.0483732 | 0 | 0.0345208 | 0 | Срез | 0.1942257 | 0
2077.68 | WaitLimit | False | 99.7539 | 0 | 2.489065 | 48.3732 | 0.0997539 | 0.0483732 | 0 | 0.03473927 | 0 | Срез | 0.1942257 | 0
2082.778 | WaitLimit | False | 99.7539 | 0 | 2.499481 | 48.3732 | 0.0997539 | 0.0483732 | 0 | 0.03488493 | 0 | Срез | 0.1942257 | 0
2088.901 | WaitLimit | False | 99.7539 | 0 | 2.509895 | 48.3732 | 0.0997539 | 0.0483732 | 0 | 0.0350306 | 0 | Срез | 0.1942257 | 0
2098.642 | WaitLimit | False | 99.09761 | 0 | 2.520309 | 48.3732 | 0.09909762 | 0.0483732 | 0 | 0.03517626 | 0 | Срез | 0.1942257 | 0
2104.766 | WaitLimit | False | 99.09761 | 0 | 2.530724 | 48.3732 | 0.09909762 | 0.0483732 | 0 | 0.03532191 | 0 | Срез | 0.1942257 | 0
2114.443 | WaitLimit | False | 99.09761 | 0 | 2.546345 | 48.3732 | 0.09909762 | 0.0483732 | 0 | 0.03546756 | 0 | Срез | 0.1942257 | 0
2122.576 | WaitLimit | False | 99.09761 | 0 | 2.556761 | 48.3732 | 0.09909762 | 0.0483732 | 0 | 0.03568606 | 0 | Срез | 0.1942257 | 0
2127.17 | WaitLimit | False | 100.4102 | 0 | 2.567175 | 47.7195 | 0.1004102 | 0.0477195 | 0 | 0.03575889 | 0 | Срез | 0.1916011 | 0
2133.785 | WaitLimit | False | 100.4102 | 0 | 2.577589 | 47.7195 | 0.1004102 | 0.0477195 | 0 | 0.03597737 | 0 | Срез | 0.1916011 | 0
2138.388 | WaitLimit | False | 100.4102 | 0 | 2.588003 | 47.7195 | 0.1004102 | 0.0477195 | 0 | 0.0360502 | 0 | Срез | 0.1916011 | 0
2145.039 | WaitLimit | False | 99.7539 | 0 | 2.598417 | 47.7195 | 0.0997539 | 0.0477195 | 0 | 0.03626867 | 0 | Срез | 0.1916011 | 0
2148.108 | WaitLimit | False | 99.7539 | 0 | 2.608833 | 47.7195 | 0.0997539 | 0.0477195 | 0 | 0.03641433 | 0 | Срез | 0.1916011 | 0
2154.774 | WaitLimit | False | 99.7539 | 0 | 2.619247 | 47.7195 | 0.0997539 | 0.0477195 | 0 | 0.03656001 | 0 | Срез | 0.1916011 | 0
2160.864 | WaitLimit | False | 99.7539 | 0 | 2.629662 | 47.7195 | 0.0997539 | 0.0477195 | 0 | 0.03670566 | 0 | Срез | 0.1916011 | 0
2170.589 | WaitLimit | False | 99.09761 | 0 | 2.640076 | 47.7195 | 0.09909762 | 0.0477195 | 0 | 0.03685131 | 0 | Срез | 0.1916011 | 0
2177.217 | WaitLimit | False | 99.09761 | 0 | 2.655697 | 47.06581 | 0.09909762 | 0.04706582 | 0 | 0.03699696 | 0 | Срез | 0.1889764 | 0
2184.896 | WaitLimit | False | 99.09761 | 0 | 2.666113 | 47.06581 | 0.09909762 | 0.04706582 | 0 | 0.03721547 | 0 | Срез | 0.1889764 | 0
2189.995 | WaitLimit | False | 99.09761 | 0 | 2.676527 | 47.06581 | 0.09909762 | 0.04706582 | 0 | 0.03736112 | 0 | Срез | 0.1889764 | 0
2196.102 | WaitLimit | False | 100.4102 | 0 | 2.686941 | 47.06581 | 0.1004102 | 0.04706582 | 0 | 0.03750677 | 0 | Срез | 0.1889764 | 0
2205.856 | WaitLimit | False | 99.7539 | 0 | 2.702562 | 47.06581 | 0.0997539 | 0.04706582 | 0 | 0.03765242 | 0 | Срез | 0.1889764 | 0
2211.999 | WaitLimit | False | 99.7539 | 0 | 2.712978 | 47.06581 | 0.0997539 | 0.04706582 | 0 | 0.03779807 | 0 | Срез | 0.1889764 | 0
2223.271 | WaitLimit | False | 99.7539 | 0 | 2.723392 | 47.06581 | 0.0997539 | 0.04706582 | 0 | 0.03801658 | 0 | Срез | 0.1889764 | 0
2226.33 | WaitLimit | False | 99.7539 | 0 | 2.733807 | 47.06581 | 0.0997539 | 0.04706582 | 0 | 0.03816223 | 0 | Срез | 0.1889764 | 0
2232.942 | WaitLimit | False | 99.09761 | 0 | 2.744221 | 47.06581 | 0.09909762 | 0.04706582 | 0 | 0.03830788 | 0 | Срез | 0.1889764 | 0
2237.527 | WaitLimit | False | 99.09761 | 0 | 2.754635 | 47.06581 | 0.09909762 | 0.04706582 | 0 | 0.03838071 | 0 | Срез | 0.1889764 | 0
2242.642 | WaitLimit | False | 99.09761 | 0 | 2.765051 | 47.06581 | 0.09909762 | 0.04706582 | 0 | 0.03859919 | 0 | Срез | 0.1889764 | 0
2250.312 | WaitLimit | False | 99.09761 | 0 | 2.775465 | 47.06581 | 0.09909762 | 0.04706582 | 0 | 0.03874487 | 0 | Срез | 0.1889764 | 0
2255.413 | WaitLimit | False | 99.09761 | 0 | 2.785879 | 47.06581 | 0.09909762 | 0.04706582 | 0 | 0.03889052 | 0 | Срез | 0.1889764 | 0
2260.003 | WaitLimit | False | 99.09761 | 0 | 2.796293 | 47.06581 | 0.09909762 | 0.04706582 | 0 | 0.03896334 | 0 | Срез | 0.1889764 | 0
2269.722 | WaitLimit | False | 99.7539 | 0 | 2.806707 | 47.06581 | 0.0997539 | 0.04706582 | 0 | 0.03918182 | 0 | Срез | 0.1889764 | 0
2277.903 | WaitLimit | False | 99.7539 | 0 | 2.817123 | 47.7195 | 0.0997539 | 0.0477195 | 0 | 0.03932748 | 0 | Срез | 0.1916011 | 0
2282.506 | WaitLimit | False | 99.7539 | 0 | 2.827538 | 47.7195 | 0.0997539 | 0.0477195 | 0 | 0.03947315 | 0 | Срез | 0.1916011 | 0
2287.11 | WaitLimit | False | 99.7539 | 0 | 2.837952 | 47.7195 | 0.0997539 | 0.0477195 | 0 | 0.03961881 | 0 | Срез | 0.1916011 | 0
2295.274 | WaitLimit | False | 99.09761 | 0 | 2.848366 | 47.7195 | 0.09909762 | 0.0477195 | 0 | 0.03976446 | 0 | Срез | 0.1916011 | 0
2299.897 | WaitLimit | False | 99.09761 | 0 | 2.85878 | 47.7195 | 0.09909762 | 0.0477195 | 0 | 0.03991011 | 0 | Срез | 0.1916011 | 0
2308.086 | WaitLimit | False | 99.09761 | 0 | 2.869195 | 47.7195 | 0.09909762 | 0.0477195 | 0 | 0.04005577 | 0 | Срез | 0.1916011 | 0
2314.712 | WaitLimit | False | 99.09761 | 0 | 2.879609 | 47.06581 | 0.09909762 | 0.04706582 | 0 | 0.04020143 | 0 | Срез | 0.1889764 | 0
2319.299 | WaitLimit | False | 99.09761 | 0 | 2.890024 | 47.06581 | 0.09909762 | 0.04706582 | 0 | 0.04034709 | 0 | Срез | 0.1889764 | 0
2325.437 | WaitLimit | False | 99.09761 | 0 | 2.900438 | 47.06581 | 0.09909762 | 0.04706582 | 0 | 0.04049274 | 0 | Срез | 0.1889764 | 0
2333.642 | WaitLimit | False | 99.09761 | 0 | 2.910853 | 47.06581 | 0.09909762 | 0.04706582 | 0 | 0.0406384 | 0 | Срез | 0.1889764 | 0
2338.248 | WaitLimit | False | 99.09761 | 0 | 2.921268 | 47.7195 | 0.09909762 | 0.04706582 | 0 | 0.04078406 | 0 | Срез | 0.1916011 | 0
2346.436 | WaitLimit | False | 99.7539 | 0 | 2.931682 | 47.06581 | 0.0997539 | 0.0477195 | 0 | 0.04092972 | 0 | Срез | 0.1889764 | 0
2351.032 | WaitLimit | False | 99.7539 | 0 | 2.942097 | 47.06581 | 0.0997539 | 0.04706582 | 0 | 0.04107538 | 0 | Срез | 0.1889764 | 0
2360.75 | WaitLimit | False | 99.7539 | 0 | 2.952511 | 47.06581 | 0.0997539 | 0.04706582 | 0 | 0.04122103 | 0 | Срез | 0.1889764 | 0
2363.83 | WaitLimit | False | 99.7539 | 0 | 2.962926 | 47.06581 | 0.0997539 | 0.04706582 | 0 | 0.04136669 | 0 | Срез | 0.1889764 | 0
2370.469 | WaitLimit | False | 99.7539 | 0 | 2.978547 | 47.7195 | 0.0997539 | 0.04706582 | 0 | 0.04151235 | 0 | Срез | 0.1916011 | 0
2376.626 | WaitLimit | False | 99.09761 | 0 | 2.988961 | 47.06581 | 0.09909762 | 0.0477195 | 0 | 0.04173083 | 0 | Срез | 0.1889764 | 0
2383.246 | WaitLimit | False | 99.09761 | 0 | 2.999376 | 47.06581 | 0.09909762 | 0.04706582 | 0 | 0.04187649 | 0 | Срез | 0.1889764 | 0
2387.854 | WaitLimit | False | 99.09761 | 0 | 3.00979 | 47.06581 | 0.09909762 | 0.04706582 | 0 | 0.04194932 | 0 | Срез | 0.1889764 | 0
2396.026 | WaitLimit | False | 99.09761 | 0 | 3.020205 | 47.06581 | 0.09909762 | 0.04706582 | 0 | 0.0421678 | 0 | Срез | 0.1889764 | 0
2407.264 | WaitLimit | False | 99.09761 | 0 | 3.03062 | 47.7195 | 0.09909762 | 0.0477195 | 0 | 0.04231346 | 0 | Срез | 0.1916011 | 0
2413.391 | WaitLimit | False | 100.4102 | 0 | 3.046242 | 47.06581 | 0.1004102 | 0.0477195 | 0 | 0.04245912 | 0 | Срез | 0.1889764 | 0
2418.491 | WaitLimit | False | 100.4102 | 0 | 3.056656 | 47.7195 | 0.1004102 | 0.0477195 | 0 | 0.04267761 | 0 | Срез | 0.1916011 | 0
2424.62 | WaitLimit | False | 100.4102 | 0 | 3.06707 | 47.7195 | 0.1004102 | 0.0477195 | 0 | 0.04282326 | 0 | Срез | 0.1916011 | 0
2429.738 | WaitLimit | False | 99.7539 | 0 | 3.077485 | 47.7195 | 0.0997539 | 0.0477195 | 0 | 0.04296893 | 0 | Срез | 0.1916011 | 0
2435.892 | WaitLimit | False | 99.7539 | 0 | 3.087899 | 47.7195 | 0.0997539 | 0.0477195 | 0 | 0.04311458 | 0 | Срез | 0.1916011 | 0
2442.529 | WaitLimit | False | 99.7539 | 0 | 3.098314 | 47.7195 | 0.0997539 | 0.0477195 | 0 | 0.04326023 | 0 | Срез | 0.1916011 | 0
2448.68 | WaitLimit | False | 99.7539 | 0 | 3.108728 | 47.7195 | 0.0997539 | 0.0477195 | 0 | 0.04340589 | 0 | Срез | 0.1916011 | 0
2456.869 | WaitLimit | False | 99.7539 | 0 | 3.119143 | 47.7195 | 0.0997539 | 0.0477195 | 0 | 0.04355155 | 0 | Срез | 0.1916011 | 0
2461.494 | WaitLimit | False | 99.09761 | 0 | 3.129558 | 47.7195 | 0.09909762 | 0.0477195 | 0 | 0.04362437 | 0 | Срез | 0.1916011 | 0
2468.174 | WaitLimit | False | 99.7539 | 0 | 3.139972 | 47.7195 | 0.0997539 | 0.0477195 | 0 | 0.04384286 | 0 | Срез | 0.1916011 | 0
2475.856 | WaitLimit | False | 99.7539 | 0 | 3.150387 | 47.7195 | 0.0997539 | 0.0477195 | 0 | 0.04398851 | 0 | Срез | 0.1916011 | 0
2482.532 | WaitLimit | False | 99.7539 | 0 | 3.160801 | 47.7195 | 0.0997539 | 0.0477195 | 0 | 0.04413418 | 0 | Срез | 0.1916011 | 0
2488.672 | WaitLimit | False | 99.7539 | 0 | 3.171215 | 47.7195 | 0.0997539 | 0.0477195 | 0 | 0.04427983 | 0 | Срез | 0.1916011 | 0
2498.42 | WaitLimit | False | 99.7539 | 0 | 3.18163 | 47.7195 | 0.0997539 | 0.0477195 | 0 | 0.0444255 | 0 | Срез | 0.1916011 | 0
2503.016 | WaitLimit | False | 99.7539 | 0 | 3.192044 | 47.7195 | 0.0997539 | 0.0477195 | 0 | 0.04457115 | 0 | Срез | 0.1916011 | 0
2509.668 | WaitLimit | False | 99.7539 | 0 | 3.202459 | 47.7195 | 0.0997539 | 0.0477195 | 0 | 0.0447168 | 0 | Срез | 0.1916011 | 0
2514.263 | WaitLimit | False | 99.7539 | 0 | 3.212873 | 47.7195 | 0.0997539 | 0.0477195 | 0 | 0.04486247 | 0 | Срез | 0.1916011 | 0
2519.367 | WaitLimit | False | 99.7539 | 0 | 3.223288 | 47.7195 | 0.0997539 | 0.0477195 | 0 | 0.04500812 | 0 | Срез | 0.1916011 | 0
2525.46 | WaitLimit | False | 99.09761 | 0 | 3.233703 | 47.7195 | 0.09909762 | 0.0477195 | 0 | 0.04515379 | 0 | Срез | 0.1916011 | 0
2532.098 | WaitLimit | False | 99.09761 | 0 | 3.244117 | 47.7195 | 0.09909762 | 0.0477195 | 0 | 0.04529944 | 0 | Срез | 0.1916011 | 0
2538.262 | WaitLimit | False | 99.09761 | 0 | 3.254531 | 47.7195 | 0.09909762 | 0.0477195 | 0 | 0.04544509 | 0 | Срез | 0.1916011 | 0
2546.445 | WaitLimit | False | 99.09761 | 0 | 3.264946 | 47.7195 | 0.09909762 | 0.0477195 | 0 | 0.04559075 | 0 | Срез | 0.1916011 | 0
2552.56 | WaitLimit | False | 99.7539 | 0 | 3.27536 | 47.7195 | 0.0997539 | 0.0477195 | 0 | 0.04573641 | 0 | Срез | 0.1916011 | 0
2556.123 | WaitLimit | False | 99.7539 | 0 | 3.285775 | 47.7195 | 0.0997539 | 0.0477195 | 0 | 0.04588206 | 0 | Срез | 0.1916011 | 0
2560.729 | WaitLimit | False | 99.7539 | 0 | 3.296189 | 47.7195 | 0.0997539 | 0.0477195 | 0 | 0.04602772 | 0 | Срез | 0.1916011 | 0
2570.447 | WaitLimit | False | 99.7539 | 0 | 3.306603 | 47.7195 | 0.0997539 | 0.0477195 | 0 | 0.04617338 | 0 | Срез | 0.1916011 | 0
2575.049 | WaitLimit | False | 99.7539 | 0 | 3.317019 | 47.7195 | 0.0997539 | 0.0477195 | 0 | 0.04631904 | 0 | Срез | 0.1916011 | 0
2581.656 | WaitLimit | False | 99.09761 | 0 | 3.327433 | 47.7195 | 0.09909762 | 0.0477195 | 0 | 0.04646469 | 0 | Срез | 0.1916011 | 0
2587.787 | WaitLimit | False | 99.09761 | 0 | 3.337848 | 47.7195 | 0.09909762 | 0.0477195 | 0 | 0.04661034 | 0 | Срез | 0.1916011 | 0
2595.978 | WaitLimit | False | 99.09761 | 0 | 3.348262 | 47.7195 | 0.09909762 | 0.0477195 | 0 | 0.04675601 | 0 | Срез | 0.1916011 | 0
2600.573 | WaitLimit | False | 99.09761 | 0 | 3.363884 | 47.06581 | 0.09909762 | 0.04706582 | 0 | 0.04690166 | 0 | Срез | 0.1889764 | 0
2607.221 | WaitLimit | False | 100.4102 | 0 | 3.374298 | 47.7195 | 0.1004102 | 0.0477195 | 0 | 0.04712015 | 0 | Срез | 0.1916011 | 0
2613.342 | WaitLimit | False | 100.4102 | 0 | 3.384712 | 47.7195 | 0.1004102 | 0.0477195 | 0 | 0.04726581 | 0 | Срез | 0.1916011 | 0
2618.452 | WaitLimit | False | 99.7539 | 0 | 3.395127 | 47.06581 | 0.0997539 | 0.04706582 | 0 | 0.04741147 | 0 | Срез | 0.1889764 | 0
2627.629 | WaitLimit | False | 99.7539 | 0 | 3.405541 | 47.7195 | 0.0997539 | 0.0477195 | 0 | 0.04755712 | 0 | Срез | 0.1916011 | 0
2635.804 | WaitLimit | False | 99.7539 | 0 | 3.415956 | 47.06581 | 0.0997539 | 0.04706582 | 0 | 0.04770277 | 0 | Срез | 0.1889764 | 0
2640.428 | WaitLimit | False | 99.7539 | 0 | 3.426371 | 47.06581 | 0.0997539 | 0.04706582 | 0 | 0.04784844 | 0 | Срез | 0.1889764 | 0
2647.052 | WaitLimit | False | 99.7539 | 0 | 3.436785 | 47.06581 | 0.0997539 | 0.04706582 | 0 | 0.04799409 | 0 | Срез | 0.1889764 | 0
2651.664 | WaitLimit | False | 99.09761 | 0 | 3.4472 | 47.06581 | 0.09909762 | 0.04706582 | 0 | 0.04813976 | 0 | Срез | 0.1889764 | 0
2656.758 | WaitLimit | False | 99.09761 | 0 | 3.457614 | 47.06581 | 0.09909762 | 0.04706582 | 0 | 0.04828541 | 0 | Срез | 0.1889764 | 0
2666.497 | WaitLimit | False | 99.09761 | 0 | 3.468029 | 47.06581 | 0.09909762 | 0.04706582 | 0 | 0.04843106 | 0 | Срез | 0.1889764 | 0
2672.592 | WaitLimit | False | 99.09761 | 0 | 3.478443 | 47.06581 | 0.09909762 | 0.04706582 | 0 | 0.04857673 | 0 | Срез | 0.1889764 | 0
2677.217 | WaitLimit | False | 99.09761 | 0 | 3.488857 | 47.06581 | 0.09909762 | 0.04706582 | 0 | 0.04872238 | 0 | Срез | 0.1889764 | 0
2683.865 | WaitLimit | False | 100.4102 | 0 | 3.499272 | 47.06581 | 0.1004102 | 0.04706582 | 0 | 0.04886805 | 0 | Срез | 0.1889764 | 0
2692.075 | WaitLimit | False | 100.4102 | 0 | 3.509686 | 47.06581 | 0.1004102 | 0.04706582 | 0 | 0.0490137 | 0 | Срез | 0.1889764 | 0
2696.681 | WaitLimit | False | 100.4102 | 0 | 3.520101 | 47.06581 | 0.1004102 | 0.04706582 | 0 | 0.04915935 | 0 | Срез | 0.1889764 | 0
2702.806 | WaitLimit | False | 100.4102 | 0 | 3.530516 | 47.06581 | 0.1004102 | 0.04706582 | 0 | 0.04930501 | 0 | Срез | 0.1889764 | 0
2710.986 | WaitLimit | False | 99.7539 | 0 | 3.54093 | 47.06581 | 0.0997539 | 0.04706582 | 0 | 0.04945067 | 0 | Срез | 0.1889764 | 0
2715.577 | WaitLimit | False | 99.7539 | 0 | 3.551345 | 47.06581 | 0.0997539 | 0.04706582 | 0 | 0.04959632 | 0 | Срез | 0.1889764 | 0
2720.659 | WaitLimit | False | 99.7539 | 0 | 3.561759 | 47.06581 | 0.0997539 | 0.04706582 | 0 | 0.04974198 | 0 | Срез | 0.1889764 | 0
2728.837 | WaitLimit | False | 99.7539 | 0 | 3.572173 | 47.06581 | 0.0997539 | 0.04706582 | 0 | 0.04988764 | 0 | Срез | 0.1889764 | 0
2731.898 | WaitLimit | False | 99.7539 | 0 | 3.582588 | 47.06581 | 0.0997539 | 0.04706582 | 0 | 0.04996046 | 0 | Срез | 0.1889764 | 0
2738.004 | WaitLimit | False | 99.7539 | 0 | 3.593002 | 47.06581 | 0.0997539 | 0.04706582 | 0 | 0.05010613 | 0 | Срез | 0.1889764 | 0
2744.653 | WaitLimit | False | 99.7539 | 0 | 3.603417 | 47.06581 | 0.0997539 | 0.04706582 | 0 | 0.05032461 | 0 | Срез | 0.1889764 | 0
2752.832 | WaitLimit | False | 99.7539 | 0 | 3.613832 | 47.7195 | 0.0997539 | 0.0477195 | 0 | 0.05047027 | 0 | Срез | 0.1916011 | 0
2758.944 | WaitLimit | False | 99.09761 | 0 | 3.629454 | 47.7195 | 0.09909762 | 0.0477195 | 0 | 0.05061593 | 0 | Срез | 0.1916011 | 0
2767.118 | WaitLimit | False | 99.09761 | 0 | 3.639868 | 47.7195 | 0.09909762 | 0.0477195 | 0 | 0.05083442 | 0 | Срез | 0.1916011 | 0
2773.23 | WaitLimit | False | 99.09761 | 0 | 3.650282 | 47.7195 | 0.09909762 | 0.0477195 | 0 | 0.05098007 | 0 | Срез | 0.1916011 | 0
2781.386 | WaitLimit | False | 99.09761 | 0 | 3.660697 | 47.7195 | 0.09909762 | 0.0477195 | 0 | 0.05112573 | 0 | Срез | 0.1916011 | 0
2785.988 | WaitLimit | False | 99.09761 | 0 | 3.671111 | 47.7195 | 0.09909762 | 0.0477195 | 0 | 0.05119856 | 0 | Срез | 0.1916011 | 0
2795.69 | WaitLimit | False | 99.7539 | 0 | 3.681526 | 47.7195 | 0.0997539 | 0.0477195 | 0 | 0.05141704 | 0 | Срез | 0.1916011 | 0
2800.81 | WaitLimit | False | 99.7539 | 0 | 3.69194 | 47.7195 | 0.0997539 | 0.0477195 | 0 | 0.0515627 | 0 | Срез | 0.1916011 | 0
2805.427 | WaitLimit | False | 99.7539 | 0 | 3.702354 | 47.7195 | 0.0997539 | 0.0477195 | 0 | 0.05170836 | 0 | Срез | 0.1916011 | 0
2813.102 | WaitLimit | False | 99.7539 | 0 | 3.71277 | 47.7195 | 0.0997539 | 0.0477195 | 0 | 0.05185402 | 0 | Срез | 0.1916011 | 0
2819.766 | WaitLimit | False | 99.7539 | 0 | 3.723184 | 47.7195 | 0.0997539 | 0.0477195 | 0 | 0.05199967 | 0 | Срез | 0.1916011 | 0
2824.351 | WaitLimit | False | 99.7539 | 0 | 3.733599 | 47.7195 | 0.0997539 | 0.0477195 | 0 | 0.05214532 | 0 | Срез | 0.1916011 | 0
2830.961 | WaitLimit | False | 99.7539 | 0 | 3.74922 | 47.7195 | 0.0997539 | 0.0477195 | 0 | 0.05229099 | 0 | Срез | 0.1916011 | 0
2840.671 | WaitLimit | False | 99.09761 | 0 | 3.759635 | 47.7195 | 0.09909762 | 0.0477195 | 0 | 0.05250947 | 0 | Срез | 0.1916011 | 0
2843.753 | WaitLimit | False | 99.09761 | 0 | 3.770049 | 47.7195 | 0.09909762 | 0.0477195 | 0 | 0.05265513 | 0 | Срез | 0.1916011 | 0
2853.42 | WaitLimit | False | 99.09761 | 0 | 3.780463 | 47.7195 | 0.09909762 | 0.0477195 | 0 | 0.05280079 | 0 | Срез | 0.1916011 | 0
2861.107 | WaitLimit | False | 99.7539 | 0 | 3.790878 | 47.7195 | 0.0997539 | 0.0477195 | 0 | 0.05294644 | 0 | Срез | 0.1916011 | 0
2867.741 | WaitLimit | False | 100.4102 | 0 | 3.801292 | 47.06581 | 0.1004102 | 0.04706582 | 0 | 0.0530921 | 0 | Срез | 0.1889764 | 0
2870.8 | WaitLimit | False | 100.4102 | 0 | 3.811707 | 47.06581 | 0.1004102 | 0.04706582 | 0 | 0.05323775 | 0 | Срез | 0.1889764 | 0
2877.411 | WaitLimit | False | 100.4102 | 0 | 3.822122 | 47.06581 | 0.1004102 | 0.04706582 | 0 | 0.05338342 | 0 | Срез | 0.1889764 | 0
2883.553 | WaitLimit | False | 99.7539 | 0 | 3.832536 | 47.06581 | 0.0997539 | 0.04706582 | 0 | 0.05352907 | 0 | Срез | 0.1889764 | 0
2890.189 | WaitLimit | False | 99.7539 | 0 | 3.848158 | 47.06581 | 0.0997539 | 0.04706582 | 0 | 0.05367472 | 0 | Срез | 0.1889764 | 0
2896.328 | WaitLimit | False | 99.7539 | 0 | 3.858572 | 47.06581 | 0.0997539 | 0.04706582 | 0 | 0.05389322 | 0 | Срез | 0.1889764 | 0
2904.499 | WaitLimit | False | 99.7539 | 0 | 3.869029 | 47.06581 | 0.0997539 | 0.04706582 | 0 | 0.05403914 | 0 | Срез | 0.1889764 | 0
2911.143 | WaitLimit | False | 99.09761 | 0 | 3.87949 | 47.06581 | 0.09909762 | 0.04706582 | 0 | 0.05418545 | 0 | Срез | 0.1889764 | 0
2917.294 | WaitLimit | False | 99.09761 | 0 | 3.889952 | 47.06581 | 0.09909762 | 0.04706582 | 0 | 0.05433176 | 0 | Срез | 0.1889764 | 0
2920.377 | WaitLimit | False | 99.09761 | 0 | 3.900413 | 47.06581 | 0.09909762 | 0.04706582 | 0 | 0.05440492 | 0 | Срез | 0.1889764 | 0
2931.678 | WaitLimit | False | 99.09761 | 0 | 3.910874 | 47.06581 | 0.09909762 | 0.04706582 | 0 | 0.05462438 | 0 | Срез | 0.1889764 | 0
2934.751 | WaitLimit | False | 99.09761 | 0 | 3.921335 | 47.06581 | 0.09909762 | 0.04706582 | 0 | 0.0547707 | 0 | Срез | 0.1889764 | 0
2942.971 | WaitLimit | False | 100.4102 | 0 | 3.931797 | 47.06581 | 0.1004102 | 0.04706582 | 0 | 0.05491701 | 0 | Срез | 0.1889764 | 0
2949.059 | WaitLimit | False | 100.4102 | 0 | 3.942258 | 47.06581 | 0.1004102 | 0.04706582 | 0 | 0.05506333 | 0 | Срез | 0.1889764 | 0
2957.24 | WaitLimit | False | 100.4102 | 0 | 3.95272 | 47.06581 | 0.1004102 | 0.04706582 | 0 | 0.05520963 | 0 | Срез | 0.1889764 | 0
2960.324 | WaitLimit | False | 99.7539 | 0 | 3.963181 | 47.06581 | 0.0997539 | 0.04706582 | 0 | 0.05535595 | 0 | Срез | 0.1889764 | 0
2970.048 | WaitLimit | False | 99.7539 | 0 | 3.973642 | 47.06581 | 0.0997539 | 0.04706582 | 0 | 0.05550226 | 0 | Срез | 0.1889764 | 0
2973.107 | WaitLimit | False | 99.7539 | 0 | 3.984104 | 47.06581 | 0.0997539 | 0.04706582 | 0 | 0.05564858 | 0 | Срез | 0.1889764 | 0
2981.267 | WaitLimit | False | 99.7539 | 0 | 3.994565 | 47.06581 | 0.0997539 | 0.04706582 | 0 | 0.05579488 | 0 | Срез | 0.1889764 | 0
2985.851 | WaitLimit | False | 99.7539 | 0 | 4.005027 | 47.06581 | 0.0997539 | 0.04706582 | 0 | 0.0559412 | 0 | Срез | 0.1889764 | 0
2989.428 | WaitLimit | False | 99.7539 | 0 | 4.015488 | 47.06581 | 0.0997539 | 0.04706582 | 0 | 0.05608751 | 0 | Срез | 0.1889764 | 0
2997.095 | WaitLimit | False | 99.7539 | 0 | 4.025949 | 47.06581 | 0.0997539 | 0.04706582 | 0 | 0.05623383 | 0 | Срез | 0.1889764 | 0
3002.206 | WaitLimit | False | 99.09761 | 0 | 4.03641 | 47.06581 | 0.09909762 | 0.04706582 | 0 | 0.05638013 | 0 | Срез | 0.1889764 | 0
3011.886 | WaitLimit | False | 99.09761 | 0 | 4.046872 | 47.06581 | 0.09909762 | 0.04706582 | 0 | 0.05652645 | 0 | Срез | 0.1889764 | 0
3016.485 | WaitLimit | False | 99.09761 | 0 | 4.057333 | 47.06581 | 0.09909762 | 0.04706582 | 0 | 0.05667276 | 0 | Срез | 0.1889764 | 0
3024.655 | WaitLimit | False | 99.09761 | 0 | 4.067795 | 47.06581 | 0.09909762 | 0.04706582 | 0 | 0.05681907 | 0 | Срез | 0.1889764 | 0
3029.24 | WaitLimit | False | 99.09761 | 0 | 4.078256 | 46.41212 | 0.09909762 | 0.04641212 | 0 | 0.05696538 | 0 | Срез | 0.1863517 | 0
3038.942 | WaitLimit | False | 99.7539 | 0 | 4.088717 | 46.41212 | 0.0997539 | 0.04641212 | 0 | 0.0571117 | 0 | Срез | 0.1863517 | 0
3043.531 | WaitLimit | False | 99.7539 | 0 | 4.099178 | 46.41212 | 0.0997539 | 0.04641212 | 0 | 0.05725801 | 0 | Срез | 0.1863517 | 0
3050.167 | WaitLimit | False | 99.7539 | 0 | 4.10964 | 46.41212 | 0.0997539 | 0.04641212 | 0 | 0.05740432 | 0 | Срез | 0.1863517 | 0
3054.77 | WaitLimit | False | 99.7539 | 0 | 4.120101 | 46.41212 | 0.0997539 | 0.04641212 | 0 | 0.05747749 | 0 | Срез | 0.1863517 | 0
3062.956 | WaitLimit | False | 99.7539 | 0 | 4.130563 | 46.41212 | 0.0997539 | 0.04641212 | 0 | 0.05769695 | 0 | Срез | 0.1863517 | 0
3067.523 | WaitLimit | False | 99.7539 | 0 | 4.146255 | 46.41212 | 0.0997539 | 0.04641212 | 0 | 0.05777011 | 0 | Срез | 0.1863517 | 0
3078.715 | WaitLimit | False | 99.09761 | 0 | 4.156716 | 46.41212 | 0.09909762 | 0.04641212 | 0 | 0.05806273 | 0 | Срез | 0.1863517 | 0
3083.833 | WaitLimit | False | 99.09761 | 0 | 4.167177 | 46.41212 | 0.09909762 | 0.04641212 | 0 | 0.05813589 | 0 | Срез | 0.1863517 | 0
3089.994 | WaitLimit | False | 99.09761 | 0 | 4.177639 | 46.41212 | 0.09909762 | 0.04641212 | 0 | 0.05835536 | 0 | Срез | 0.1863517 | 0
3096.628 | WaitLimit | False | 99.09761 | 0 | 4.1881 | 46.41212 | 0.09909762 | 0.04641212 | 0 | 0.05850166 | 0 | Срез | 0.1863517 | 0
3101.241 | WaitLimit | False | 99.09761 | 0 | 4.198562 | 46.41212 | 0.09909762 | 0.04641212 | 0 | 0.05857482 | 0 | Срез | 0.1863517 | 0
3109.384 | WaitLimit | False | 99.09761 | 0 | 4.209023 | 46.41212 | 0.09909762 | 0.04641212 | 0 | 0.05879429 | 0 | Срез | 0.1863517 | 0
3113.995 | WaitLimit | False | 99.7539 | 0 | 4.219484 | 46.41212 | 0.0997539 | 0.04641212 | 0 | 0.05894061 | 0 | Срез | 0.1863517 | 0
3123.674 | WaitLimit | False | 99.7539 | 0 | 4.229945 | 46.41212 | 0.0997539 | 0.04641212 | 0 | 0.05908691 | 0 | Срез | 0.1863517 | 0
3128.295 | WaitLimit | False | 99.7539 | 0 | 4.240407 | 46.41212 | 0.0997539 | 0.04641212 | 0 | 0.05923323 | 0 | Срез | 0.1863517 | 0
3133.399 | WaitLimit | False | 99.7539 | 0 | 4.250868 | 46.41212 | 0.0997539 | 0.04641212 | 0 | 0.05937954 | 0 | Срез | 0.1863517 | 0
3137.992 | WaitLimit | False | 99.09761 | 0 | 4.26133 | 46.41212 | 0.09909762 | 0.04641212 | 0 | 0.05952585 | 0 | Срез | 0.1863517 | 0
3144.149 | WaitLimit | False | 99.09761 | 0 | 4.271791 | 46.41212 | 0.09909762 | 0.04641212 | 0 | 0.05967216 | 0 | Срез | 0.1863517 | 0
3152.359 | WaitLimit | False | 99.09761 | 0 | 4.282252 | 46.41212 | 0.09909762 | 0.04641212 | 0 | 0.05981848 | 0 | Срез | 0.1863517 | 0
3155.416 | WaitLimit | False | 99.09761 | 0 | 4.292713 | 46.41212 | 0.09909762 | 0.04641212 | 0 | 0.05989164 | 0 | Срез | 0.1863517 | 0
3165.139 | WaitLimit | False | 99.09761 | 0 | 4.303175 | 45.75843 | 0.09909762 | 0.04575843 | 0 | 0.06011111 | 0 | Срез | 0.183727 | 0
3172.765 | WaitLimit | False | 100.4102 | 0 | 4.318867 | 45.75843 | 0.1004102 | 0.04575843 | 0 | 0.06025741 | 0 | Срез | 0.183727 | 0
3182.447 | WaitLimit | False | 100.4102 | 0 | 4.329329 | 45.75843 | 0.1004102 | 0.04575843 | 0 | 0.06047689 | 0 | Срез | 0.183727 | 0
3186.008 | WaitLimit | False | 100.4102 | 0 | 4.339789 | 45.75843 | 0.1004102 | 0.04575843 | 0 | 0.06055005 | 0 | Срез | 0.183727 | 0
3189.101 | WaitLimit | False | 99.7539 | 0 | 4.350251 | 45.75843 | 0.0997539 | 0.04575843 | 0 | 0.06076951 | 0 | Срез | 0.183727 | 0
3196.781 | WaitLimit | False | 99.7539 | 0 | 4.360712 | 45.75843 | 0.0997539 | 0.04575843 | 0 | 0.06091582 | 0 | Срез | 0.183727 | 0
3203.395 | WaitLimit | False | 99.7539 | 0 | 4.371174 | 45.10474 | 0.0997539 | 0.04575843 | 0 | 0.06106214 | 0 | Срез | 0.1811024 | 0
3209.52 | WaitLimit | False | 99.7539 | 0 | 4.381635 | 45.10474 | 0.0997539 | 0.04510474 | 0 | 0.06120845 | 0 | Срез | 0.1811024 | 0
3216.181 | WaitLimit | False | 99.09761 | 0 | 4.392097 | 45.10474 | 0.09909762 | 0.04510474 | 0 | 0.06135476 | 0 | Срез | 0.1811024 | 0
3222.316 | WaitLimit | False | 99.09761 | 0 | 4.402557 | 45.10474 | 0.09909762 | 0.04510474 | 0 | 0.06150107 | 0 | Срез | 0.1811024 | 0
3228.979 | WaitLimit | False | 99.09761 | 0 | 4.413019 | 45.10474 | 0.09909762 | 0.04510474 | 0 | 0.06164739 | 0 | Срез | 0.1811024 | 0
3235.119 | WaitLimit | False | 99.09761 | 0 | 4.42348 | 45.10474 | 0.09909762 | 0.04510474 | 0 | 0.06179369 | 0 | Срез | 0.1811024 | 0
3243.298 | WaitLimit | False | 99.09761 | 0 | 4.433942 | 45.10474 | 0.09909762 | 0.04510474 | 0 | 0.06194001 | 0 | Срез | 0.1811024 | 0
3247.911 | WaitLimit | False | 100.4102 | 0 | 4.444403 | 45.10474 | 0.09909762 | 0.04510474 | 0 | 0.06208632 | 0 | Срез | 0.1811024 | 0
3254.553 | WaitLimit | False | 100.4102 | 0 | 4.454865 | 45.10474 | 0.1004102 | 0.04510474 | 0 | 0.06223264 | 0 | Срез | 0.1811024 | 0
3262.702 | WaitLimit | False | 99.7539 | 0 | 4.465325 | 45.75843 | 0.0997539 | 0.04510474 | 0 | 0.06237894 | 0 | Срез | 0.183727 | 0
3265.777 | WaitLimit | False | 99.7539 | 0 | 4.475787 | 45.10474 | 0.0997539 | 0.04510474 | 0 | 0.06252526 | 0 | Срез | 0.1811024 | 0
3270.393 | WaitLimit | False | 99.7539 | 0 | 4.486248 | 45.10474 | 0.0997539 | 0.04510474 | 0 | 0.06267156 | 0 | Срез | 0.1811024 | 0
3277.046 | WaitLimit | False | 99.7539 | 0 | 4.49671 | 45.10474 | 0.0997539 | 0.04510474 | 0 | 0.06281789 | 0 | Срез | 0.1811024 | 0
3284.681 | WaitLimit | False | 99.7539 | 0 | 4.507171 | 45.10474 | 0.0997539 | 0.04510474 | 0 | 0.06296421 | 0 | Срез | 0.1811024 | 0
3294.436 | WaitLimit | False | 99.7539 | 0 | 4.517632 | 45.10474 | 0.0997539 | 0.04510474 | 0 | 0.06311051 | 0 | Срез | 0.1811024 | 0
3301.114 | WaitLimit | False | 99.09761 | 0 | 4.533324 | 45.10474 | 0.09909762 | 0.04510474 | 0 | 0.06325683 | 0 | Срез | 0.1811024 | 0
3305.717 | WaitLimit | False | 99.09761 | 0 | 4.543786 | 45.10474 | 0.09909762 | 0.04510474 | 0 | 0.06347629 | 0 | Срез | 0.1811024 | 0
3310.321 | WaitLimit | False | 99.09761 | 0 | 4.554247 | 45.10474 | 0.09909762 | 0.04510474 | 0 | 0.0636226 | 0 | Срез | 0.1811024 | 0
3320 | WaitLimit | False | 99.09761 | 0 | 4.564709 | 45.10474 | 0.09909762 | 0.04510474 | 0 | 0.06376892 | 0 | Срез | 0.1811024 | 0
3328.208 | WaitLimit | False | 99.09761 | 0 | 4.57517 | 45.10474 | 0.09909762 | 0.04510474 | 0 | 0.06391522 | 0 | Срез | 0.1811024 | 0
3332.799 | WaitLimit | False | 99.09761 | 0 | 4.585631 | 44.45105 | 0.09909762 | 0.04510474 | 0 | 0.06406154 | 0 | Срез | 0.1784777 | 0
3337.913 | WaitLimit | False | 99.09761 | 0 | 4.596092 | 44.45105 | 0.09909762 | 0.04445105 | 0 | 0.06420785 | 0 | Срез | 0.1784777 | 0
3342.519 | WaitLimit | False | 100.4102 | 0 | 4.606554 | 45.10474 | 0.1004102 | 0.04510474 | 0 | 0.06435417 | 0 | Срез | 0.1811024 | 0
3353.757 | WaitLimit | False | 100.4102 | 0 | 4.617015 | 45.10474 | 0.1004102 | 0.04510474 | 0 | 0.06450047 | 0 | Срез | 0.1811024 | 0
3356.814 | WaitLimit | False | 100.4102 | 0 | 4.627477 | 45.10474 | 0.1004102 | 0.04510474 | 0 | 0.0646468 | 0 | Срез | 0.1811024 | 0
3363.432 | WaitLimit | False | 100.4102 | 0 | 4.637938 | 45.10474 | 0.1004102 | 0.04510474 | 0 | 0.0647931 | 0 | Срез | 0.1811024 | 0
3371.096 | WaitLimit | False | 99.7539 | 0 | 4.648399 | 45.10474 | 0.0997539 | 0.04510474 | 0 | 0.06493942 | 0 | Срез | 0.1811024 | 0
3379.265 | WaitLimit | False | 99.7539 | 0 | 4.65886 | 45.10474 | 0.0997539 | 0.04510474 | 0 | 0.06508572 | 0 | Срез | 0.1811024 | 0
3385.911 | WaitLimit | False | 99.7539 | 0 | 4.669322 | 44.45105 | 0.0997539 | 0.04445105 | 0 | 0.06523205 | 0 | Срез | 0.1784777 | 0
3390.481 | WaitLimit | False | 99.7539 | 0 | 4.679783 | 44.45105 | 0.0997539 | 0.04445105 | 0 | 0.06537836 | 0 | Срез | 0.1784777 | 0
3393.555 | WaitLimit | False | 99.7539 | 0 | 4.690245 | 44.45105 | 0.0997539 | 0.04445105 | 0 | 0.06545151 | 0 | Срез | 0.1784777 | 0
3404.797 | WaitLimit | False | 99.7539 | 0 | 4.700706 | 44.45105 | 0.0997539 | 0.04445105 | 0 | 0.06567099 | 0 | Срез | 0.1784777 | 0
3409.907 | WaitLimit | False | 99.09761 | 0 | 4.716398 | 44.45105 | 0.09909762 | 0.04445105 | 0 | 0.06581729 | 0 | Срез | 0.1784777 | 0
3416.061 | WaitLimit | False | 99.09761 | 0 | 4.726859 | 44.45105 | 0.09909762 | 0.04445105 | 0 | 0.06596361 | 0 | Срез | 0.1784777 | 0
3424.266 | WaitLimit | False | 99.09761 | 0 | 4.737321 | 44.45105 | 0.09909762 | 0.04445105 | 0 | 0.06618308 | 0 | Срез | 0.1784777 | 0
3430.367 | WaitLimit | False | 99.09761 | 0 | 4.747782 | 44.45105 | 0.09909762 | 0.04445105 | 0 | 0.06632938 | 0 | Срез | 0.1784777 | 0
3437.016 | WaitLimit | False | 99.09761 | 0 | 4.758244 | 44.45105 | 0.09909762 | 0.04445105 | 0 | 0.0664757 | 0 | Срез | 0.1784777 | 0
3443.166 | WaitLimit | False | 99.09761 | 0 | 4.768704 | 44.45105 | 0.09909762 | 0.04445105 | 0 | 0.066622 | 0 | Срез | 0.1784777 | 0
3449.804 | WaitLimit | False | 99.09761 | 0 | 4.784396 | 43.79735 | 0.09909762 | 0.04445105 | 0 | 0.06676833 | 0 | Срез | 0.175853 | 0
3455.903 | WaitLimit | False | 99.09761 | 0 | 4.794858 | 44.45105 | 0.09909762 | 0.04379736 | 0 | 0.06698779 | 0 | Срез | 0.1784777 | 0
3462.542 | WaitLimit | False | 99.7539 | 0 | 4.805319 | 43.79735 | 0.0997539 | 0.04379736 | 0 | 0.06713411 | 0 | Срез | 0.175853 | 0
3470.677 | WaitLimit | False | 99.7539 | 0 | 4.821012 | 43.79735 | 0.0997539 | 0.04379736 | 0 | 0.06728042 | 0 | Срез | 0.175853 | 0
3478.353 | WaitLimit | False | 99.7539 | 0 | 4.831472 | 43.79735 | 0.0997539 | 0.04379736 | 0 | 0.06749988 | 0 | Срез | 0.175853 | 0
3487.574 | WaitLimit | False | 99.09761 | 0 | 4.841934 | 43.79735 | 0.0997539 | 0.04379736 | 0 | 0.0676462 | 0 | Срез | 0.175853 | 0
3492.692 | WaitLimit | False | 99.09761 | 0 | 4.852395 | 43.79735 | 0.09909762 | 0.04379736 | 0 | 0.06779252 | 0 | Срез | 0.175853 | 0
3497.299 | WaitLimit | False | 99.09761 | 0 | 4.862857 | 43.79735 | 0.09909762 | 0.04379736 | 0 | 0.06793883 | 0 | Срез | 0.175853 | 0
3503.435 | WaitLimit | False | 99.09761 | 0 | 4.873318 | 43.79735 | 0.09909762 | 0.04379736 | 0 | 0.06808514 | 0 | Срез | 0.175853 | 0
3511.622 | WaitLimit | False | 99.09761 | 0 | 4.88378 | 43.79735 | 0.09909762 | 0.04379736 | 0 | 0.06823145 | 0 | Срез | 0.175853 | 0
3518.263 | WaitLimit | False | 99.7539 | 0 | 4.89424 | 43.79735 | 0.0997539 | 0.04379736 | 0 | 0.06837777 | 0 | Срез | 0.175853 | 0
3522.873 | WaitLimit | False | 99.7539 | 0 | 4.904702 | 43.79735 | 0.0997539 | 0.04379736 | 0 | 0.06852408 | 0 | Срез | 0.175853 | 0
3529.503 | WaitLimit | False | 99.7539 | 0 | 4.915163 | 43.79735 | 0.0997539 | 0.04379736 | 0 | 0.06867039 | 0 | Срез | 0.175853 | 0
3534.095 | WaitLimit | False | 99.7539 | 0 | 4.925625 | 43.79735 | 0.0997539 | 0.04379736 | 0 | 0.0688167 | 0 | Срез | 0.175853 | 0
3538.729 | WaitLimit | False | 99.7539 | 0 | 4.936086 | 43.79735 | 0.0997539 | 0.04379736 | 0 | 0.06896302 | 0 | Срез | 0.175853 | 0
3546.925 | WaitLimit | False | 99.09761 | 0 | 4.946548 | 43.79735 | 0.09909762 | 0.04379736 | 0 | 0.06910932 | 0 | Срез | 0.175853 | 0
3551.565 | WaitLimit | False | 99.09761 | 0 | 4.957008 | 43.79735 | 0.09909762 | 0.04379736 | 0 | 0.06925564 | 0 | Срез | 0.175853 | 0
3559.725 | WaitLimit | False | 99.09761 | 0 | 4.96747 | 43.79735 | 0.09909762 | 0.04379736 | 0 | 0.06940195 | 0 | Срез | 0.175853 | 0
3562.812 | WaitLimit | False | 99.09761 | 0 | 4.977931 | 43.79735 | 0.09909762 | 0.04379736 | 0 | 0.06954826 | 0 | Срез | 0.175853 | 0
3574.068 | WaitLimit | False | 99.09761 | 0 | 4.988393 | 43.79735 | 0.09909762 | 0.04379736 | 0 | 0.06969457 | 0 | Срез | 0.175853 | 0
3577.126 | WaitLimit | False | 99.09761 | 0 | 4.998854 | 43.79735 | 0.09909762 | 0.04379736 | 0 | 0.06976773 | 0 | Срез | 0.175853 | 0
3583.79 | WaitLimit | False | 100.4102 | 0 | 5.009315 | 43.79735 | 0.1004102 | 0.04379736 | 0 | 0.0699872 | 0 | Срез | 0.175853 | 0
3589.938 | WaitLimit | False | 100.4102 | 0 | 5.019777 | 43.79735 | 0.1004102 | 0.04379736 | 0 | 0.07013351 | 0 | Срез | 0.175853 | 0
3598.131 | WaitLimit | False | 99.7539 | 0 | 5.030238 | 43.14367 | 0.0997539 | 0.04314367 | 0 | 0.07027982 | 0 | Срез | 0.1732284 | 0
3605.832 | WaitLimit | False | 99.7539 | 0 | 5.0407 | 43.14367 | 0.0997539 | 0.04314367 | 0 | 0.07042614 | 0 | Срез | 0.1732284 | 0
3610.913 | WaitLimit | False | 99.7539 | 0 | 5.051161 | 43.14367 | 0.0997539 | 0.04314367 | 0 | 0.07057244 | 0 | Срез | 0.1732284 | 0
3613.973 | WaitLimit | False | 99.7539 | 0 | 5.061623 | 43.14367 | 0.0997539 | 0.04314367 | 0 | 0.07071877 | 0 | Срез | 0.1732284 | 0
3622.165 | WaitLimit | False | 99.7539 | 0 | 5.072083 | 43.14367 | 0.0997539 | 0.04314367 | 0 | 0.07086507 | 0 | Срез | 0.1732284 | 0
3628.317 | WaitLimit | False | 99.7539 | 0 | 5.082545 | 43.14367 | 0.0997539 | 0.04314367 | 0 | 0.07101139 | 0 | Срез | 0.1732284 | 0
3633.424 | WaitLimit | False | 99.7539 | 0 | 5.093006 | 43.14367 | 0.0997539 | 0.04314367 | 0 | 0.07115769 | 0 | Срез | 0.1732284 | 0
3639.572 | WaitLimit | False | 99.7539 | 0 | 5.103468 | 43.14367 | 0.0997539 | 0.04314367 | 0 | 0.07130402 | 0 | Срез | 0.1732284 | 0
3647.742 | WaitLimit | False | 99.09761 | 0 | 5.113929 | 43.14367 | 0.09909762 | 0.04314367 | 0 | 0.07145032 | 0 | Срез | 0.1732284 | 0
3650.814 | WaitLimit | False | 99.09761 | 0 | 5.124391 | 43.14367 | 0.09909762 | 0.04314367 | 0 | 0.07159664 | 0 | Срез | 0.1732284 | 0
3655.406 | WaitLimit | False | 99.09761 | 0 | 5.134851 | 43.14367 | 0.09909762 | 0.04314367 | 0 | 0.07174294 | 0 | Срез | 0.1732284 | 0
3666.704 | WaitLimit | False | 99.09761 | 0 | 5.145313 | 43.14367 | 0.09909762 | 0.04314367 | 0 | 0.07188927 | 0 | Срез | 0.1732284 | 0
3673.327 | WaitLimit | False | 99.09761 | 0 | 5.155774 | 43.14367 | 0.09909762 | 0.04314367 | 0 | 0.07203557 | 0 | Срез | 0.1732284 | 0
3679.475 | WaitLimit | False | 99.09761 | 0 | 5.166236 | 43.14367 | 0.09909762 | 0.04314367 | 0 | 0.07218189 | 0 | Срез | 0.1732284 | 0
3684.563 | WaitLimit | False | 100.4102 | 0 | 5.176697 | 43.14367 | 0.1004102 | 0.04314367 | 0 | 0.07232819 | 0 | Срез | 0.1732284 | 0
3690.692 | WaitLimit | False | 100.4102 | 0 | 5.187159 | 43.14367 | 0.1004102 | 0.04314367 | 0 | 0.07247451 | 0 | Срез | 0.1732284 | 0
3698.849 | WaitLimit | False | 100.4102 | 0 | 5.197619 | 43.14367 | 0.1004102 | 0.04314367 | 0 | 0.07262083 | 0 | Срез | 0.1732284 | 0
3701.932 | WaitLimit | False | 100.4102 | 0 | 5.208081 | 43.14367 | 0.1004102 | 0.04314367 | 0 | 0.07276714 | 0 | Срез | 0.1732284 | 0
3711.673 | WaitLimit | False | 99.7539 | 0 | 5.218542 | 43.14367 | 0.0997539 | 0.04314367 | 0 | 0.07291345 | 0 | Срез | 0.1732284 | 0
3714.743 | WaitLimit | False | 99.7539 | 0 | 5.229004 | 43.14367 | 0.0997539 | 0.04314367 | 0 | 0.07305976 | 0 | Срез | 0.1732284 | 0
3722.886 | WaitLimit | False | 99.7539 | 0 | 5.239465 | 43.14367 | 0.0997539 | 0.04314367 | 0 | 0.07320608 | 0 | Срез | 0.1732284 | 0
3728.999 | WaitLimit | False | 99.7539 | 0 | 5.249927 | 43.14367 | 0.0997539 | 0.04314367 | 0 | 0.07335239 | 0 | Срез | 0.1732284 | 0
3735.635 | WaitLimit | False | 99.7539 | 0 | 5.260387 | 43.14367 | 0.0997539 | 0.04314367 | 0 | 0.0734987 | 0 | Срез | 0.1732284 | 0
3740.225 | WaitLimit | False | 99.7539 | 0 | 5.270849 | 42.48997 | 0.0997539 | 0.04248997 | 0 | 0.07364501 | 0 | Срез | 0.1706037 | 0
3743.288 | WaitLimit | False | 99.7539 | 0 | 5.28131 | 42.48997 | 0.0997539 | 0.04248997 | 0 | 0.07379133 | 0 | Срез | 0.1706037 | 0
3749.914 | WaitLimit | False | 99.7539 | 0 | 5.291772 | 42.48997 | 0.0997539 | 0.04248997 | 0 | 0.07393764 | 0 | Срез | 0.1706037 | 0
3756.53 | WaitLimit | False | 99.09761 | 0 | 5.302233 | 42.48997 | 0.09909762 | 0.04248997 | 0 | 0.07408395 | 0 | Срез | 0.1706037 | 0
3764.195 | WaitLimit | False | 99.09761 | 0 | 5.312695 | 42.48997 | 0.09909762 | 0.04248997 | 0 | 0.07423026 | 0 | Срез | 0.1706037 | 0
3770.851 | WaitLimit | False | 99.09761 | 0 | 5.323155 | 42.48997 | 0.09909762 | 0.04248997 | 0 | 0.07437658 | 0 | Срез | 0.1706037 | 0
3775.462 | WaitLimit | False | 99.09761 | 0 | 5.333617 | 42.48997 | 0.09909762 | 0.04248997 | 0 | 0.07452288 | 0 | Срез | 0.1706037 | 0
3783.6 | WaitLimit | False | 99.09761 | 0 | 5.344078 | 42.48997 | 0.09909762 | 0.04248997 | 0 | 0.0746692 | 0 | Срез | 0.1706037 | 0
3791.288 | WaitLimit | False | 99.7539 | 0 | 5.359771 | 42.48997 | 0.0997539 | 0.04248997 | 0 | 0.07481551 | 0 | Срез | 0.1706037 | 0
3799.452 | WaitLimit | False | 99.7539 | 0 | 5.370232 | 42.48997 | 0.0997539 | 0.04248997 | 0 | 0.07503499 | 0 | Срез | 0.1706037 | 0
3804.051 | WaitLimit | False | 99.7539 | 0 | 5.380693 | 42.48997 | 0.0997539 | 0.04248997 | 0 | 0.07518129 | 0 | Срез | 0.1706037 | 0
3810.733 | WaitLimit | False | 99.7539 | 0 | 5.396385 | 42.48997 | 0.0997539 | 0.04248997 | 0 | 0.07532761 | 0 | Срез | 0.1706037 | 0
3818.418 | WaitLimit | False | 99.7539 | 0 | 5.406847 | 42.48997 | 0.0997539 | 0.04248997 | 0 | 0.07554708 | 0 | Срез | 0.1706037 | 0
3823.563 | WaitLimit | False | 99.7539 | 0 | 5.417308 | 42.48997 | 0.0997539 | 0.04248997 | 0 | 0.07569338 | 0 | Срез | 0.1706037 | 0
3831.242 | WaitLimit | False | 99.09761 | 0 | 5.42777 | 42.48997 | 0.09909762 | 0.04248997 | 0 | 0.07583971 | 0 | Срез | 0.1706037 | 0
3837.906 | WaitLimit | False | 99.09761 | 0 | 5.438231 | 42.48997 | 0.09909762 | 0.04248997 | 0 | 0.07598601 | 0 | Срез | 0.1706037 | 0
3844.026 | WaitLimit | False | 99.09761 | 0 | 5.448692 | 42.48997 | 0.09909762 | 0.04248997 | 0 | 0.07613233 | 0 | Срез | 0.1706037 | 0
3853.708 | WaitLimit | False | 100.4102 | 0 | 5.459153 | 42.48997 | 0.1004102 | 0.04248997 | 0 | 0.07627863 | 0 | Срез | 0.1706037 | 0
3858.805 | WaitLimit | False | 100.4102 | 0 | 5.469615 | 41.83628 | 0.1004102 | 0.04183628 | 0 | 0.07642495 | 0 | Срез | 0.167979 | 0
3863.43 | WaitLimit | False | 100.4102 | 0 | 5.480076 | 41.83628 | 0.1004102 | 0.04183628 | 0 | 0.07649811 | 0 | Срез | 0.167979 | 0
3870.092 | WaitLimit | False | 100.4102 | 0 | 5.490538 | 42.48997 | 0.1004102 | 0.04248997 | 0 | 0.07671758 | 0 | Срез | 0.1706037 | 0
3874.7 | WaitLimit | False | 100.4102 | 0 | 5.500998 | 42.48997 | 0.1004102 | 0.04248997 | 0 | 0.07686388 | 0 | Срез | 0.1706037 | 0
3882.377 | WaitLimit | False | 99.7539 | 0 | 5.51146 | 41.83628 | 0.0997539 | 0.04248997 | 0 | 0.0770102 | 0 | Срез | 0.167979 | 0
3889.041 | WaitLimit | False | 99.7539 | 0 | 5.521921 | 41.83628 | 0.0997539 | 0.04183628 | 0 | 0.07715652 | 0 | Срез | 0.167979 | 0
3895.185 | WaitLimit | False | 99.7539 | 0 | 5.532383 | 41.83628 | 0.0997539 | 0.04183628 | 0 | 0.07730283 | 0 | Срез | 0.167979 | 0
3901.848 | WaitLimit | False | 99.7539 | 0 | 5.542844 | 41.83628 | 0.0997539 | 0.04183628 | 0 | 0.07744914 | 0 | Срез | 0.167979 | 0
3906.978 | WaitLimit | False | 99.7539 | 0 | 5.553306 | 41.83628 | 0.0997539 | 0.04183628 | 0 | 0.07759545 | 0 | Срез | 0.167979 | 0
3913.143 | WaitLimit | False | 99.09761 | 0 | 5.563766 | 41.83628 | 0.09909762 | 0.04183628 | 0 | 0.07774177 | 0 | Срез | 0.167979 | 0
3921.351 | WaitLimit | False | 99.09761 | 0 | 5.574228 | 41.18258 | 0.09909762 | 0.04183628 | 0 | 0.07788808 | 0 | Срез | 0.1653543 | 0
3924.416 | WaitLimit | False | 99.09761 | 0 | 5.584689 | 41.18258 | 0.09909762 | 0.04118259 | 0 | 0.07803439 | 0 | Срез | 0.1653543 | 0
3932.601 | WaitLimit | False | 99.09761 | 0 | 5.595151 | 41.83628 | 0.09909762 | 0.04183628 | 0 | 0.0781807 | 0 | Срез | 0.167979 | 0
3937.205 | WaitLimit | False | 99.09761 | 0 | 5.605612 | 41.83628 | 0.09909762 | 0.04183628 | 0 | 0.07832702 | 0 | Срез | 0.167979 | 0
3940.811 | WaitLimit | False | 99.09761 | 0 | 5.616074 | 41.18258 | 0.09909762 | 0.04118259 | 0 | 0.07847332 | 0 | Срез | 0.1653543 | 0
3948.477 | WaitLimit | False | 100.4102 | 0 | 5.626534 | 41.18258 | 0.1004102 | 0.04118259 | 0 | 0.07861964 | 0 | Срез | 0.1653543 | 0
3956.693 | WaitLimit | False | 100.4102 | 0 | 5.636996 | 41.18258 | 0.1004102 | 0.04118259 | 0 | 0.07876595 | 0 | Срез | 0.1653543 | 0
3962.847 | WaitLimit | False | 100.4102 | 0 | 5.647457 | 41.18258 | 0.1004102 | 0.04118259 | 0 | 0.07891227 | 0 | Срез | 0.1653543 | 0
3967.958 | WaitLimit | False | 99.7539 | 0 | 5.657919 | 41.18258 | 0.0997539 | 0.04118259 | 0 | 0.07905857 | 0 | Срез | 0.1653543 | 0
3972.567 | WaitLimit | False | 99.7539 | 0 | 5.66838 | 41.18258 | 0.0997539 | 0.04118259 | 0 | 0.07920489 | 0 | Срез | 0.1653543 | 0
3980.743 | WaitLimit | False | 99.7539 | 0 | 5.678842 | 41.18258 | 0.0997539 | 0.04118259 | 0 | 0.0793512 | 0 | Срез | 0.1653543 | 0
3985.367 | WaitLimit | False | 99.7539 | 0 | 5.689303 | 41.18258 | 0.0997539 | 0.04118259 | 0 | 0.07949752 | 0 | Срез | 0.1653543 | 0
3995.078 | WaitLimit | False | 99.7539 | 0 | 5.699764 | 41.18258 | 0.0997539 | 0.04118259 | 0 | 0.07964382 | 0 | Срез | 0.1653543 | 0
3999.687 | WaitLimit | False | 99.7539 | 0 | 5.710226 | 41.18258 | 0.0997539 | 0.04118259 | 0 | 0.07979015 | 0 | Срез | 0.1653543 | 0
4009.388 | WaitLimit | False | 99.09761 | 0 | 5.725918 | 41.18258 | 0.09909762 | 0.04118259 | 0 | 0.07993644 | 0 | Срез | 0.1653543 | 0
4016.025 | WaitLimit | False | 99.09761 | 0 | 5.736379 | 41.18258 | 0.09909762 | 0.04118259 | 0 | 0.08015592 | 0 | Срез | 0.1653543 | 0
4022.185 | WaitLimit | False | 99.09761 | 0 | 5.74684 | 41.18258 | 0.09909762 | 0.04118259 | 0 | 0.08030223 | 0 | Срез | 0.1653543 | 0
4023.729 | WaitLimit | False | 99.09761 | 0 | 5.757301 | 41.18258 | 0.09909762 | 0.04118259 | 0 | 0.08037539 | 0 | Срез | 0.1653543 | 0
4033.445 | WaitLimit | False | 99.09761 | 0 | 5.767763 | 41.18258 | 0.09909762 | 0.04118259 | 0 | 0.08059486 | 0 | Срез | 0.1653543 | 0
4043.157 | WaitLimit | False | 99.09761 | 0 | 5.778224 | 41.18258 | 0.09909762 | 0.04118259 | 0 | 0.08074117 | 0 | Срез | 0.1653543 | 0
4047.733 | WaitLimit | False | 99.7539 | 0 | 5.788686 | 41.18258 | 0.0997539 | 0.04118259 | 0 | 0.08088748 | 0 | Срез | 0.1653543 | 0
4052.324 | WaitLimit | False | 100.4102 | 0 | 5.799147 | 40.5289 | 0.1004102 | 0.04118259 | 0 | 0.0810338 | 0 | Срез | 0.1627297 | 0
4057.419 | WaitLimit | False | 100.4102 | 0 | 5.809608 | 41.18258 | 0.1004102 | 0.04118259 | 0 | 0.0811801 | 0 | Срез | 0.1653543 | 0
4061.997 | WaitLimit | False | 100.4102 | 0 | 5.820069 | 41.18258 | 0.1004102 | 0.04118259 | 0 | 0.08132643 | 0 | Срез | 0.1653543 | 0
4067.118 | WaitLimit | False | 100.4102 | 0 | 5.830531 | 41.18258 | 0.1004102 | 0.04118259 | 0 | 0.08147273 | 0 | Срез | 0.1653543 | 0
4074.823 | WaitLimit | False | 99.7539 | 0 | 5.840992 | 41.18258 | 0.0997539 | 0.04118259 | 0 | 0.08161905 | 0 | Срез | 0.1653543 | 0
4083.013 | WaitLimit | False | 99.7539 | 0 | 5.851454 | 41.18258 | 0.0997539 | 0.04118259 | 0 | 0.08176535 | 0 | Срез | 0.1653543 | 0
4089.132 | WaitLimit | False | 99.7539 | 0 | 5.861916 | 41.18258 | 0.0997539 | 0.04118259 | 0 | 0.08191168 | 0 | Срез | 0.1653543 | 0
4095.776 | WaitLimit | False | 99.7539 | 0 | 5.872376 | 41.18258 | 0.0997539 | 0.04118259 | 0 | 0.08205798 | 0 | Срез | 0.1653543 | 0
4103.907 | WaitLimit | False | 99.7539 | 0 | 5.882838 | 41.18258 | 0.0997539 | 0.04118259 | 0 | 0.0822043 | 0 | Срез | 0.1653543 | 0
4108.53 | WaitLimit | False | 99.09761 | 0 | 5.893299 | 41.18258 | 0.09909762 | 0.04118259 | 0 | 0.0823506 | 0 | Срез | 0.1653543 | 0
4113.132 | WaitLimit | False | 99.09761 | 0 | 5.903761 | 40.5289 | 0.09909762 | 0.0405289 | 0 | 0.08249693 | 0 | Срез | 0.1627297 | 0
4119.736 | WaitLimit | False | 99.09761 | 0 | 5.914222 | 40.5289 | 0.09909762 | 0.0405289 | 0 | 0.08264323 | 0 | Срез | 0.1627297 | 0
4125.874 | WaitLimit | False | 99.09761 | 0 | 5.924684 | 40.5289 | 0.09909762 | 0.0405289 | 0 | 0.08278955 | 0 | Срез | 0.1627297 | 0
4132.544 | WaitLimit | False | 99.09761 | 0 | 5.935144 | 40.5289 | 0.09909762 | 0.0405289 | 0 | 0.08293585 | 0 | Срез | 0.1627297 | 0
4137.136 | WaitLimit | False | 99.7539 | 0 | 5.945606 | 40.5289 | 0.0997539 | 0.0405289 | 0 | 0.08308217 | 0 | Срез | 0.1627297 | 0
4146.876 | WaitLimit | False | 99.7539 | 0 | 5.956067 | 40.5289 | 0.0997539 | 0.0405289 | 0 | 0.08322848 | 0 | Срез | 0.1627297 | 0
4151.46 | WaitLimit | False | 99.7539 | 0 | 5.966529 | 40.5289 | 0.0997539 | 0.0405289 | 0 | 0.0833748 | 0 | Срез | 0.1627297 | 0
4156.569 | WaitLimit | False | 99.7539 | 0 | 5.97699 | 40.5289 | 0.0997539 | 0.0405289 | 0 | 0.08352111 | 0 | Срез | 0.1627297 | 0
4164.725 | WaitLimit | False | 99.7539 | 0 | 5.987452 | 40.5289 | 0.0997539 | 0.0405289 | 0 | 0.08366742 | 0 | Срез | 0.1627297 | 0
4169.312 | WaitLimit | False | 99.7539 | 0 | 5.997912 | 40.5289 | 0.0997539 | 0.0405289 | 0 | 0.08381373 | 0 | Срез | 0.1627297 | 0
4175.449 | WaitLimit | False | 99.7539 | 0 | 6.008374 | 40.5289 | 0.0997539 | 0.0405289 | 0 | 0.08388688 | 0 | Срез | 0.1627297 | 0
4183.629 | WaitLimit | False | 99.09761 | 0 | 6.018835 | 41.18258 | 0.09909762 | 0.04118259 | 0 | 0.08410635 | 0 | Срез | 0.1653543 | 0
4190.286 | WaitLimit | False | 99.09761 | 0 | 6.029297 | 40.5289 | 0.09909762 | 0.0405289 | 0 | 0.08425267 | 0 | Срез | 0.1627297 | 0
4196.404 | WaitLimit | False | 99.09761 | 0 | 6.039758 | 40.5289 | 0.09909762 | 0.0405289 | 0 | 0.08439899 | 0 | Срез | 0.1627297 | 0
4203.081 | WaitLimit | False | 99.09761 | 0 | 6.05022 | 40.5289 | 0.09909762 | 0.0405289 | 0 | 0.08454529 | 0 | Срез | 0.1627297 | 0
4210.769 | WaitLimit | False | 100.4102 | 0 | 6.06068 | 40.5289 | 0.1004102 | 0.0405289 | 0 | 0.08469161 | 0 | Срез | 0.1627297 | 0
4213.84 | WaitLimit | False | 100.4102 | 0 | 6.071142 | 40.5289 | 0.1004102 | 0.0405289 | 0 | 0.08483792 | 0 | Срез | 0.1627297 | 0
4222.029 | WaitLimit | False | 100.4102 | 0 | 6.081603 | 40.5289 | 0.1004102 | 0.0405289 | 0 | 0.08498424 | 0 | Срез | 0.1627297 | 0
4226.64 | WaitLimit | False | 100.4102 | 0 | 6.092065 | 40.5289 | 0.1004102 | 0.0405289 | 0 | 0.08513054 | 0 | Срез | 0.1627297 | 0
4234.796 | WaitLimit | False | 99.7539 | 0 | 6.102526 | 40.5289 | 0.0997539 | 0.0405289 | 0 | 0.08527686 | 0 | Срез | 0.1627297 | 0
4241.447 | WaitLimit | False | 99.7539 | 0 | 6.112988 | 40.5289 | 0.0997539 | 0.0405289 | 0 | 0.08542317 | 0 | Срез | 0.1627297 | 0
4250.644 | WaitLimit | False | 99.7539 | 0 | 6.123448 | 40.5289 | 0.0997539 | 0.0405289 | 0 | 0.08556949 | 0 | Срез | 0.1627297 | 0
4254.259 | WaitLimit | False | 99.7539 | 0 | 6.13391 | 40.5289 | 0.0997539 | 0.0405289 | 0 | 0.08571579 | 0 | Срез | 0.1627297 | 0
4258.874 | WaitLimit | False | 99.7539 | 0 | 6.144371 | 40.5289 | 0.0997539 | 0.0405289 | 0 | 0.08586212 | 0 | Срез | 0.1627297 | 0
4263.478 | WaitLimit | False | 99.09761 | 0 | 6.154833 | 40.5289 | 0.09909762 | 0.0405289 | 0 | 0.08600842 | 0 | Срез | 0.1627297 | 0
4270.096 | WaitLimit | False | 99.09761 | 0 | 6.165294 | 40.5289 | 0.09909762 | 0.0405289 | 0 | 0.08615474 | 0 | Срез | 0.1627297 | 0
4276.224 | WaitLimit | False | 99.09761 | 0 | 6.175756 | 39.8752 | 0.09909762 | 0.0398752 | 0 | 0.08622789 | 0 | Срез | 0.160105 | 0
4282.872 | WaitLimit | False | 99.09761 | 0 | 6.186216 | 40.5289 | 0.09909762 | 0.0405289 | 0 | 0.08644737 | 0 | Срез | 0.1627297 | 0
4291.02 | WaitLimit | False | 99.09761 | 0 | 6.196678 | 39.8752 | 0.09909762 | 0.0398752 | 0 | 0.08659367 | 0 | Срез | 0.160105 | 0
4298.674 | WaitLimit | False | 99.09761 | 0 | 6.20714 | 39.8752 | 0.09909762 | 0.0398752 | 0 | 0.08673999 | 0 | Срез | 0.160105 | 0
4303.811 | WaitLimit | False | 99.7539 | 0 | 6.217601 | 39.8752 | 0.0997539 | 0.0398752 | 0 | 0.08688629 | 0 | Срез | 0.160105 | 0
4308.421 | WaitLimit | False | 100.4102 | 0 | 6.228063 | 39.8752 | 0.1004102 | 0.0398752 | 0 | 0.08703261 | 0 | Срез | 0.160105 | 0
4313.051 | WaitLimit | False | 100.4102 | 0 | 6.238523 | 39.8752 | 0.1004102 | 0.0398752 | 0 | 0.08717892 | 0 | Срез | 0.160105 | 0
4321.22 | WaitLimit | False | 100.4102 | 0 | 6.248985 | 39.8752 | 0.1004102 | 0.0398752 | 0 | 0.08732524 | 0 | Срез | 0.160105 | 0
4327.388 | WaitLimit | False | 100.4102 | 0 | 6.259446 | 39.8752 | 0.1004102 | 0.0398752 | 0 | 0.08747154 | 0 | Срез | 0.160105 | 0
4334.033 | WaitLimit | False | 99.7539 | 0 | 6.269908 | 39.8752 | 0.0997539 | 0.0398752 | 0 | 0.08761786 | 0 | Срез | 0.160105 | 0
4340.174 | WaitLimit | False | 99.7539 | 0 | 6.280369 | 39.8752 | 0.0997539 | 0.0398752 | 0 | 0.08776417 | 0 | Срез | 0.160105 | 0
4348.367 | WaitLimit | False | 99.7539 | 0 | 6.296061 | 39.8752 | 0.0997539 | 0.0398752 | 0 | 0.08791049 | 0 | Срез | 0.160105 | 0
4358.065 | WaitLimit | False | 99.7539 | 0 | 6.306522 | 39.8752 | 0.0997539 | 0.0398752 | 0 | 0.08812995 | 0 | Срез | 0.160105 | 0
4364.188 | WaitLimit | False | 99.7539 | 0 | 6.316983 | 39.8752 | 0.0997539 | 0.0398752 | 0 | 0.08827627 | 0 | Срез | 0.160105 | 0
4369.308 | WaitLimit | False | 99.7539 | 0 | 6.327445 | 39.8752 | 0.0997539 | 0.0398752 | 0 | 0.08842257 | 0 | Срез | 0.160105 | 0
4373.894 | WaitLimit | False | 99.7539 | 0 | 6.337906 | 39.8752 | 0.0997539 | 0.0398752 | 0 | 0.0885689 | 0 | Срез | 0.160105 | 0
4378.51 | WaitLimit | False | 99.09761 | 0 | 6.348368 | 39.8752 | 0.09909762 | 0.0398752 | 0 | 0.0887152 | 0 | Срез | 0.160105 | 0
4388.203 | WaitLimit | False | 99.09761 | 0 | 6.358829 | 40.5289 | 0.09909762 | 0.0398752 | 0 | 0.08886152 | 0 | Срез | 0.1627297 | 0
4393.336 | WaitLimit | False | 99.09761 | 0 | 6.374521 | 40.5289 | 0.09909762 | 0.0405289 | 0 | 0.08900782 | 0 | Срез | 0.1627297 | 0
4401.009 | WaitLimit | False | 99.09761 | 0 | 6.384982 | 39.8752 | 0.09909762 | 0.0398752 | 0 | 0.0892273 | 0 | Срез | 0.160105 | 0
4410.728 | WaitLimit | False | 99.09761 | 0 | 6.395444 | 39.8752 | 0.09909762 | 0.0398752 | 0 | 0.08937361 | 0 | Срез | 0.160105 | 0
4415.331 | WaitLimit | False | 99.7539 | 0 | 6.405905 | 39.8752 | 0.0997539 | 0.0398752 | 0 | 0.08951993 | 0 | Срез | 0.160105 | 0
4420.421 | WaitLimit | False | 99.7539 | 0 | 6.416367 | 39.8752 | 0.0997539 | 0.0398752 | 0 | 0.08966623 | 0 | Срез | 0.160105 | 0
4428.641 | WaitLimit | False | 99.7539 | 0 | 6.426827 | 39.8752 | 0.0997539 | 0.0398752 | 0 | 0.08981255 | 0 | Срез | 0.160105 | 0
4433.252 | WaitLimit | False | 99.7539 | 0 | 6.437289 | 39.8752 | 0.0997539 | 0.0398752 | 0 | 0.08995886 | 0 | Срез | 0.160105 | 0
4442.946 | WaitLimit | False | 99.09761 | 0 | 6.44775 | 39.8752 | 0.09909762 | 0.0398752 | 0 | 0.09010518 | 0 | Срез | 0.160105 | 0
4449.571 | WaitLimit | False | 99.09761 | 0 | 6.458212 | 39.8752 | 0.09909762 | 0.0398752 | 0 | 0.09025148 | 0 | Срез | 0.160105 | 0
4454.67 | WaitLimit | False | 99.09761 | 0 | 6.468673 | 39.8752 | 0.09909762 | 0.0398752 | 0 | 0.0903978 | 0 | Срез | 0.160105 | 0
4457.749 | WaitLimit | False | 99.09761 | 0 | 6.479135 | 39.8752 | 0.09909762 | 0.0398752 | 0 | 0.0905441 | 0 | Срез | 0.160105 | 0
4465.868 | WaitLimit | False | 99.09761 | 0 | 6.489595 | 39.8752 | 0.09909762 | 0.0398752 | 0 | 0.09069043 | 0 | Срез | 0.160105 | 0
4475.593 | WaitLimit | False | 100.4102 | 0 | 6.500057 | 39.8752 | 0.1004102 | 0.0398752 | 0 | 0.09083673 | 0 | Срез | 0.160105 | 0
4481.704 | WaitLimit | False | 100.4102 | 0 | 6.510518 | 39.8752 | 0.1004102 | 0.0398752 | 0 | 0.09098305 | 0 | Срез | 0.160105 | 0
4486.829 | WaitLimit | False | 100.4102 | 0 | 6.52098 | 39.8752 | 0.1004102 | 0.0398752 | 0 | 0.09112936 | 0 | Срез | 0.160105 | 0
4491.396 | WaitLimit | False | 99.7539 | 0 | 6.531441 | 39.8752 | 0.0997539 | 0.0398752 | 0 | 0.09127568 | 0 | Срез | 0.160105 | 0
4499.563 | WaitLimit | False | 99.7539 | 0 | 6.541903 | 39.8752 | 0.0997539 | 0.0398752 | 0 | 0.09142198 | 0 | Срез | 0.160105 | 0
4507.688 | WaitLimit | False | 99.7539 | 0 | 6.552364 | 39.8752 | 0.0997539 | 0.0398752 | 0 | 0.0915683 | 0 | Срез | 0.160105 | 0
4512.293 | WaitLimit | False | 99.7539 | 0 | 6.562825 | 39.8752 | 0.0997539 | 0.0398752 | 0 | 0.09171461 | 0 | Срез | 0.160105 | 0
4516.884 | WaitLimit | False | 99.7539 | 0 | 6.573287 | 39.8752 | 0.0997539 | 0.0398752 | 0 | 0.09186093 | 0 | Срез | 0.160105 | 0
4523.522 | WaitLimit | False | 99.7539 | 0 | 6.583748 | 39.8752 | 0.0997539 | 0.0398752 | 0 | 0.09200723 | 0 | Срез | 0.160105 | 0
4528.106 | WaitLimit | False | 99.09761 | 0 | 6.59421 | 39.8752 | 0.0997539 | 0.0398752 | 0 | 0.09215355 | 0 | Срез | 0.160105 | 0
4534.743 | WaitLimit | False | 99.09761 | 0 | 6.604671 | 39.8752 | 0.09909762 | 0.0398752 | 0 | 0.09229986 | 0 | Срез | 0.160105 | 0
4540.894 | WaitLimit | False | 99.09761 | 0 | 6.615132 | 39.8752 | 0.09909762 | 0.0398752 | 0 | 0.09244617 | 0 | Срез | 0.160105 | 0
4549.013 | WaitLimit | False | 99.09761 | 0 | 6.625593 | 39.8752 | 0.09909762 | 0.0398752 | 0 | 0.09259248 | 0 | Срез | 0.160105 | 0
4555.649 | WaitLimit | False | 99.09761 | 0 | 6.636055 | 39.8752 | 0.09909762 | 0.0398752 | 0 | 0.0927388 | 0 | Срез | 0.160105 | 0
4561.751 | WaitLimit | False | 99.09761 | 0 | 6.646516 | 39.8752 | 0.09909762 | 0.0398752 | 0 | 0.09288511 | 0 | Срез | 0.160105 | 0
4568.4 | WaitLimit | False | 99.7539 | 0 | 6.656978 | 39.8752 | 0.0997539 | 0.0398752 | 0 | 0.09303142 | 0 | Срез | 0.160105 | 0
4571.476 | WaitLimit | False | 99.7539 | 0 | 6.667439 | 39.22151 | 0.0997539 | 0.0398752 | 0 | 0.09310459 | 0 | Срез | 0.1574803 | 0
4579.64 | WaitLimit | False | 100.4102 | 0 | 6.6779 | 39.22151 | 0.1004102 | 0.03922151 | 0 | 0.09332405 | 0 | Срез | 0.1574803 | 0
4585.785 | WaitLimit | False | 99.7539 | 0 | 6.688361 | 39.22151 | 0.0997539 | 0.03922151 | 0 | 0.09339721 | 0 | Срез | 0.1574803 | 0
4593.963 | WaitLimit | False | 99.7539 | 0 | 6.698823 | 39.8752 | 0.0997539 | 0.0398752 | 0 | 0.09361667 | 0 | Срез | 0.160105 | 0
4600.111 | WaitLimit | False | 99.7539 | 0 | 6.709284 | 39.22151 | 0.0997539 | 0.03922151 | 0 | 0.09376298 | 0 | Срез | 0.1574803 | 0
4604.73 | WaitLimit | False | 99.7539 | 0 | 6.719746 | 39.22151 | 0.0997539 | 0.03922151 | 0 | 0.09390929 | 0 | Срез | 0.1574803 | 0
4612.4 | WaitLimit | False | 99.7539 | 0 | 6.730206 | 39.22151 | 0.0997539 | 0.03922151 | 0 | 0.09405562 | 0 | Срез | 0.1574803 | 0
4620.574 | WaitLimit | False | 99.7539 | 0 | 6.740668 | 39.22151 | 0.0997539 | 0.03922151 | 0 | 0.09420192 | 0 | Срез | 0.1574803 | 0
4628.263 | WaitLimit | False | 99.09761 | 0 | 6.751129 | 39.22151 | 0.0997539 | 0.03922151 | 0 | 0.09434824 | 0 | Срез | 0.1574803 | 0
4633.355 | WaitLimit | False | 99.09761 | 0 | 6.761591 | 39.22151 | 0.09909762 | 0.03922151 | 0 | 0.09449454 | 0 | Срез | 0.1574803 | 0
4637.958 | WaitLimit | False | 99.09761 | 0 | 6.772052 | 39.22151 | 0.09909762 | 0.03922151 | 0 | 0.09464087 | 0 | Срез | 0.1574803 | 0
4644.598 | WaitLimit | False | 99.09761 | 0 | 6.782514 | 39.22151 | 0.09909762 | 0.03922151 | 0 | 0.09478717 | 0 | Срез | 0.1574803 | 0
4649.185 | WaitLimit | False | 99.09761 | 0 | 6.792974 | 39.22151 | 0.09909762 | 0.03922151 | 0 | 0.09493349 | 0 | Срез | 0.1574803 | 0
4655.821 | WaitLimit | False | 99.09761 | 0 | 6.803436 | 39.22151 | 0.09909762 | 0.03922151 | 0 | 0.09507979 | 0 | Срез | 0.1574803 | 0
4658.898 | WaitLimit | False | 99.09761 | 0 | 6.813897 | 39.22151 | 0.09909762 | 0.03922151 | 0 | 0.09522612 | 0 | Срез | 0.1574803 | 0
4663.517 | WaitLimit | False | 99.09761 | 0 | 6.824359 | 39.22151 | 0.09909762 | 0.03922151 | 0 | 0.09537242 | 0 | Срез | 0.1574803 | 0
4671.687 | WaitLimit | False | 99.09761 | 0 | 6.83482 | 39.22151 | 0.09909762 | 0.03922151 | 0 | 0.09551874 | 0 | Срез | 0.1574803 | 0
4679.818 | WaitLimit | False | 100.4102 | 0 | 6.845282 | 39.22151 | 0.1004102 | 0.03922151 | 0 | 0.09566505 | 0 | Срез | 0.1574803 | 0
4684.444 | WaitLimit | False | 100.4102 | 0 | 6.855742 | 39.22151 | 0.1004102 | 0.03922151 | 0 | 0.09581137 | 0 | Срез | 0.1574803 | 0
4692.649 | WaitLimit | False | 100.4102 | 0 | 6.866204 | 39.22151 | 0.1004102 | 0.03922151 | 0 | 0.09595767 | 0 | Срез | 0.1574803 | 0
4697.221 | WaitLimit | False | 100.4102 | 0 | 6.876665 | 39.22151 | 0.1004102 | 0.03922151 | 0 | 0.09610399 | 0 | Срез | 0.1574803 | 0
4705.385 | WaitLimit | False | 99.7539 | 0 | 6.887127 | 39.22151 | 0.0997539 | 0.03922151 | 0 | 0.0962503 | 0 | Срез | 0.1574803 | 0
4713.072 | WaitLimit | False | 99.7539 | 0 | 6.897589 | 39.22151 | 0.0997539 | 0.03922151 | 0 | 0.09639661 | 0 | Срез | 0.1574803 | 0
4718.166 | WaitLimit | False | 99.7539 | 0 | 6.90805 | 39.22151 | 0.0997539 | 0.03922151 | 0 | 0.09654292 | 0 | Срез | 0.1574803 | 0
4722.734 | WaitLimit | False | 99.7539 | 0 | 6.918511 | 39.22151 | 0.0997539 | 0.03922151 | 0 | 0.09668924 | 0 | Срез | 0.1574803 | 0
4727.852 | WaitLimit | False | 99.7539 | 0 | 6.928972 | 39.22151 | 0.0997539 | 0.03922151 | 0 | 0.09683555 | 0 | Срез | 0.1574803 | 0
4733.991 | WaitLimit | False | 99.7539 | 0 | 6.939434 | 39.22151 | 0.0997539 | 0.03922151 | 0 | 0.09698186 | 0 | Срез | 0.1574803 | 0
4743.707 | WaitLimit | False | 99.09761 | 0 | 6.949895 | 39.22151 | 0.09909762 | 0.03922151 | 0 | 0.09712817 | 0 | Срез | 0.1574803 | 0
4749.805 | WaitLimit | False | 99.09761 | 0 | 6.960357 | 39.22151 | 0.09909762 | 0.03922151 | 0 | 0.09727449 | 0 | Срез | 0.1574803 | 0
4753.372 | WaitLimit | False | 99.09761 | 0 | 6.970818 | 39.22151 | 0.09909762 | 0.03922151 | 0 | 0.09734765 | 0 | Срез | 0.1574803 | 0
4761.007 | WaitLimit | False | 99.09761 | 0 | 6.981279 | 39.22151 | 0.09909762 | 0.03922151 | 0 | 0.09756711 | 0 | Срез | 0.1574803 | 0
4767.64 | WaitLimit | False | 100.4102 | 0 | 6.99174 | 39.22151 | 0.1004102 | 0.03922151 | 0 | 0.09771342 | 0 | Срез | 0.1574803 | 0
4773.793 | WaitLimit | False | 100.4102 | 0 | 7.002202 | 39.22151 | 0.1004102 | 0.03922151 | 0 | 0.09785973 | 0 | Срез | 0.1574803 | 0
4781.958 | WaitLimit | False | 100.4102 | 0 | 7.012663 | 39.22151 | 0.1004102 | 0.03856782 | 0 | 0.09800604 | 0 | Срез | 0.1574803 | 0
4785.043 | WaitLimit | False | 99.7539 | 0 | 7.023125 | 39.22151 | 0.1004102 | 0.03922151 | 0 | 0.09815236 | 0 | Срез | 0.1574803 | 0
4791.694 | WaitLimit | False | 99.7539 | 0 | 7.033586 | 39.22151 | 0.0997539 | 0.03922151 | 0 | 0.09829867 | 0 | Срез | 0.1574803 | 0
4801.418 | WaitLimit | False | 99.7539 | 0 | 7.044047 | 38.56782 | 0.0997539 | 0.03922151 | 0 | 0.09844498 | 0 | Срез | 0.1548556 | 0
4806.003 | WaitLimit | False | 99.7539 | 0 | 7.059739 | 38.56782 | 0.0997539 | 0.03856782 | 0 | 0.09859131 | 0 | Срез | 0.1548556 | 0
4814.18 | WaitLimit | False | 99.7539 | 0 | 7.070201 | 38.56782 | 0.0997539 | 0.03856782 | 0 | 0.09881077 | 0 | Срез | 0.1548556 | 0
4818.79 | WaitLimit | False | 99.7539 | 0 | 7.080662 | 38.56782 | 0.0997539 | 0.03856782 | 0 | 0.09895708 | 0 | Срез | 0.1548556 | 0
4828.52 | WaitLimit | False | 99.09761 | 0 | 7.091124 | 38.56782 | 0.09909762 | 0.03856782 | 0 | 0.09910339 | 0 | Срез | 0.1548556 | 0
4833.117 | WaitLimit | False | 99.09761 | 0 | 7.101584 | 38.56782 | 0.09909762 | 0.03856782 | 0 | 0.0992497 | 0 | Срез | 0.1548556 | 0
4841.274 | WaitLimit | False | 99.09761 | 0 | 7.112046 | 38.56782 | 0.09909762 | 0.03856782 | 0 | 0.09939602 | 0 | Срез | 0.1548556 | 0
4845.857 | WaitLimit | False | 99.09761 | 0 | 7.122507 | 38.56782 | 0.09909762 | 0.03856782 | 0 | 0.09954233 | 0 | Срез | 0.1548556 | 0
4850.957 | WaitLimit | False | 99.7539 | 0 | 7.132969 | 38.56782 | 0.0997539 | 0.03856782 | 0 | 0.09968864 | 0 | Срез | 0.1548556 | 0
4858.618 | WaitLimit | False | 99.7539 | 0 | 7.14343 | 38.56782 | 0.0997539 | 0.03856782 | 0 | 0.09983495 | 0 | Срез | 0.1548556 | 0
4866.794 | WaitLimit | False | 99.7539 | 0 | 7.153892 | 38.56782 | 0.0997539 | 0.03856782 | 0 | 0.09998127 | 0 | Срез | 0.1548556 | 0
4867.31 | WaitLimit | True | 99.7539 | 0 | 7.153892 | 38.56782 | 0.0997539 | 0.03856782 | 0 | 0.1000544 | 0 | Срез | 0.1548556 | 0
4867.31 | Unload | False | 99.7539 | 0 | 7.153892 | 38.56782 | 0.0997539 | 0.03856782 | 0 | 0.1000544 | 0 | Срез | 0.1548556 | 0

## Испытание2 ступенями
Время от начала испытания, c | Действие | Action_Changed | Вертикальная нагрузка, кПа | Вертикальная деформация, мм | Деформация среза, мм | Касательная нагрузка, кПа | Вертикальная нагрузка, МПа | Касательная нагрузка, МПа | Относительная вертикальная деформация | Относительная деформация среза | Температура, °С | Стадия испытания
2119.751 |  | False | 0 | 0 | 0 | 0 | 0.001336141 | -0.005241503 | 0 | 0.02457639 | 0 | Пуск
2119.751 |  | True | 0 | 0 | 0 | 0 | 0.001336141 | -0.005241503 | 0 | 0.02457639 | 0 | Пуск
2119.751 | Start | False | 0 | 0 | 0 | 0 | 0.001336141 | -0.005241503 | 0 | 0.02457639 | 0 | Пуск
2156.079 | Start | True | 0.6680702 | 0 | 0 | 0 | 0.0006680702 | 0 | 0 | 0 | 0 | Вертикальное нагружение
2156.079 | LoadStage | False | 0.6680702 | 0 | 0 | 0 | 0.0006680702 | 0 | 0 | 0 | 0 | Вертикальное нагружение
2202.566 | LoadStage | True | 98.8744 | 0 | 0 | 0 | 0.09620211 | 0 | 0 | 0 | 0 | Вертикальное нагружение
2202.566 | Wait | False | 98.8744 | 0 | 0 | 0 | 0.09620211 | 0 | 0 | 0 | 0 | Вертикальное нагружение
2212.881 | Wait | True | 86.18106 | 0 | 0 | 0 | 0.08618107 | 0 | 0 | 0 | 0 | Срез
2212.881 | LoadStage | False | 86.18106 | 0 | 0 | 0 | 0.08618107 | 0 | 0 | 0 | 0 | Срез
2219.319 | LoadStage | False | 88.85334 | 0 | 0.01052856 | 0.9827819 | 0.08885334 | 0.0006551881 | 0 | 7.362632e-05 | 0 | Срез
2220.849 | LoadStage | False | 90.18948 | 0 | 0.02105713 | 1.63797 | 0.08952142 | 0.001310376 | 0 | 0.000220879 | 0 | Срез
2222.678 | LoadStage | False | 91.52562 | 0 | 0.03684998 | 1.965564 | 0.09085756 | 0.001965564 | 0 | 0.0003681316 | 0 | Срез
2224.293 | LoadStage | False | 92.1937 | 0 | 0.04737854 | 2.620752 | 0.0921937 | 0.002293158 | 0 | 0.0005153843 | 0 | Срез
2225.924 | LoadStage | False | 93.52983 | 0 | 0.0579071 | 2.948346 | 0.09286176 | 0.002620752 | 0 | 0.0007362632 | 0 | Срез
2227.278 | LoadStage | False | 94.86597 | 0 | 0.06843567 | 3.275939 | 0.09419791 | 0.00327594 | 0 | 0.0008835159 | 0 | Срез
2228.771 | LoadStage | False | 95.53404 | 0 | 0.0894928 | 3.603534 | 0.09486598 | 0.003603534 | 0 | 0.001104395 | 0 | Срез
2231.68 | LoadStage | False | 97.53825 | 0 | 0.1105499 | 4.258721 | 0.09687019 | 0.003931128 | 0 | 0.001472526 | 0 | Срез
2233.752975 | LoadStage | False | 98.20632 | 0 | 0.1316071 | 4.586315 | 0.09820633 | 0.004586315 | 0 | 0.001767032 | 0 | Срез
2236.338 | LoadStage | False | 97.53825 | 0 | 0.1579285 | 4.913909 | 0.09820633 | 0.004913909 | 0 | 0.002061537 | 0 | Срез
2237.397 | LoadStage | False | 96.87019 | 0 | 0.168457 | 5.241503 | 0.09687019 | 0.004913909 | 0 | 0.002282416 | 0 | Срез
2238.6 | LoadStage | False | 96.20211 | 0 | 0.1789856 | 5.241503 | 0.09687019 | 0.005241503 | 0 | 0.002429669 | 0 | Срез
2239.68156 | LoadStage | False | 96.20211 | 0 | 0.1895142 | 5.569097 | 0.09620211 | 0.005241503 | 0 | 0.002576921 | 0 | Срез
2240.736 | LoadStage | False | 96.20211 | 0 | 0.2000427 | 5.569097 | 0.09620211 | 0.005569097 | 0 | 0.002724174 | 0 | Срез
2241.882 | LoadStage | False | 96.20211 | 0 | 0.2158356 | 5.569097 | 0.09620211 | 0.005569097 | 0 | 0.002871427 | 0 | Срез
2242.976 | LoadStage | False | 96.20211 | 0 | 0.2263641 | 5.569097 | 0.09620211 | 0.005569097 | 0 | 0.003092306 | 0 | Срез
2244.146 | LoadStage | False | 96.20211 | 0 | 0.242157 | 5.569097 | 0.09620211 | 0.005569097 | 0 | 0.003239558 | 0 | Срез
2245.729 | LoadStage | False | 96.20211 | 0 | 0.2632141 | 5.896691 | 0.09620211 | 0.005569097 | 0 | 0.003460437 | 0 | Срез
2247.336 | LoadStage | False | 96.20211 | 0 | 0.2842712 | 6.224285 | 0.09620211 | 0.005896692 | 0 | 0.003902195 | 0 | Срез
2248.516 | LoadStage | False | 96.87019 | 0 | 0.2947998 | 6.224285 | 0.09620211 | 0.006224285 | 0 | 0.004049448 | 0 | Срез
2250.627 | LoadStage | False | 96.87019 | 0 | 0.3158569 | 6.551879 | 0.09687019 | 0.006551879 | 0 | 0.004343953 | 0 | Срез
2251.742 | LoadStage | False | 96.87019 | 0 | 0.3316498 | 6.879473 | 0.09687019 | 0.006551879 | 0 | 0.004491206 | 0 | Срез
2252.821 | LoadStage | False | 97.53825 | 0 | 0.3421783 | 6.879473 | 0.09753826 | 0.006879473 | 0 | 0.004712085 | 0 | Срез
2253.914 | LoadStage | False | 97.53825 | 0 | 0.3579712 | 7.207067 | 0.09753826 | 0.006879473 | 0 | 0.004859338 | 0 | Срез
2254.962 | LoadStage | False | 97.53825 | 0 | 0.3684998 | 7.207067 | 0.09753826 | 0.007207067 | 0 | 0.005080217 | 0 | Срез
2256.51 | LoadStage | False | 97.53825 | 0 | 0.3895569 | 7.534661 | 0.09753826 | 0.007534661 | 0 | 0.005374722 | 0 | Срез
2257.545 | LoadStage | False | 97.53825 | 0 | 0.4000854 | 7.862255 | 0.09753826 | 0.007534661 | 0 | 0.005521975 | 0 | Срез
2259.1 | LoadStage | False | 98.20632 | 0 | 0.4264069 | 7.862255 | 0.09753826 | 0.007862255 | 0 | 0.005742854 | 0 | Срез
2260.721 | LoadStage | False | 98.8744 | 0 | 0.4369354 | 6.551879 | 0.09887441 | 0.006551879 | 0 | 0.006037359 | 0 | Срез
2261.74906 | LoadStage | False | 98.8744 | 0 | 0.4632568 | 6.879473 | 0.09887441 | 0.006551879 | 0 | 0.006258238 | 0 | Срез
2262.783 | LoadStage | False | 98.8744 | 0 | 0.4737854 | 6.551879 | 0.09887441 | 0.006551879 | 0 | 0.006552743 | 0 | Срез
2263.853 | LoadStage | False | 99.54247 | 0 | 0.4843121 | 6.879473 | 0.09954247 | 0.006551879 | 0 | 0.006699969 | 0 | Срез
2265.412 | LoadStage | False | 98.8744 | 0 | 0.5053692 | 7.534661 | 0.09887441 | 0.006879473 | 0 | 0.006920848 | 0 | Срез
2266.955 | LoadStage | False | 98.8744 | 0 | 0.5316906 | 8.845037 | 0.09887441 | 0.008517443 | 0 | 0.007288979 | 0 | Срез
2267.982 | LoadStage | False | 98.8744 | 0 | 0.5422192 | 9.500224 | 0.09887441 | 0.00917263 | 0 | 0.007436232 | 0 | Срез
2267.982 | LoadStage | True | 98.8744 | 0 | 0.5422192 | 9.500224 | 0.09887441 | 0.00917263 | 0 | 0.007436232 | 0 | Срез
2267.982 | Stabilization | False | 98.8744 | 0 | 0.5422192 | 9.500224 | 0.09887441 | 0.00917263 | 0 | 0.007436232 | 0 | Срез
2275.151 | Stabilization | False | 98.20632 | 0 | 0.5527477 | 9.827818 | 0.09820633 | 0.009827819 | 0 | 0.007657111 | 0 | Срез
2299.135 | Stabilization | True | 98.8744 | 0 | 0.5527477 | 9.827818 | 0.09887441 | 0.009827819 | 0 | 0.007730737 | 0 | Срез
2299.135 | LoadStage | False | 98.8744 | 0 | 0.5527477 | 9.827818 | 0.09887441 | 0.009827819 | 0 | 0.007730737 | 0 | Срез
2303.76 | LoadStage | False | 98.20632 | 0 | 0.5632763 | 10.8106 | 0.09820633 | 0.0108106 | 0 | 0.007804364 | 0 | Срез
2304.829 | LoadStage | False | 98.8744 | 0 | 0.5843334 | 11.46579 | 0.09887441 | 0.0108106 | 0 | 0.007951616 | 0 | Срез
2305.858 | LoadStage | False | 99.54247 | 0 | 0.594862 | 11.79338 | 0.09954247 | 0.01146579 | 0 | 0.008246122 | 0 | Срез
2307.434 | LoadStage | False | 99.54247 | 0 | 0.6106548 | 12.44857 | 0.09954247 | 0.01212098 | 0 | 0.008393374 | 0 | Срез
2308.496 | LoadStage | False | 98.8744 | 0 | 0.6211834 | 12.77616 | 0.09954247 | 0.01277616 | 0 | 0.008540627 | 0 | Срез
2309.59 | LoadStage | False | 98.8744 | 0 | 0.631712 | 13.10376 | 0.09887441 | 0.01310376 | 0 | 0.00868788 | 0 | Срез
2310.683 | LoadStage | False | 98.8744 | 0 | 0.6475048 | 13.43135 | 0.09887441 | 0.01343135 | 0 | 0.008908759 | 0 | Срез
2312.308 | LoadStage | False | 99.54247 | 0 | 0.6738262 | 14.08654 | 0.09954247 | 0.01375895 | 0 | 0.00927689 | 0 | Срез
2313.911116 | LoadStage | False | 99.54247 | 0 | 0.7001476 | 14.41413 | 0.09954247 | 0.01441413 | 0 | 0.009645022 | 0 | Срез
2315.001 | LoadStage | False | 98.8744 | 0 | 0.7106762 | 14.74173 | 0.09887441 | 0.01474173 | 0 | 0.009865901 | 0 | Срез
2316.014 | LoadStage | False | 98.8744 | 0 | 0.7212048 | 14.74173 | 0.09887441 | 0.01474173 | 0 | 0.01001315 | 0 | Срез
2317.567683 | LoadStage | False | 99.54247 | 0 | 0.7475262 | 15.39692 | 0.09887441 | 0.01506932 | 0 | 0.01030766 | 0 | Срез
2318.661 | LoadStage | False | 99.54247 | 0 | 0.7685833 | 15.39692 | 0.09954247 | 0.01539692 | 0 | 0.01052854 | 0 | Срез
2320.211 | LoadStage | False | 98.8744 | 0 | 0.7949047 | 15.72451 | 0.09954247 | 0.01572451 | 0 | 0.0109703 | 0 | Срез
2321.872 | LoadStage | False | 98.8744 | 0 | 0.8159618 | 16.0521 | 0.09887441 | 0.01605211 | 0 | 0.01133843 | 0 | Срез
2323.477 | LoadStage | False | 98.8744 | 0 | 0.8422832 | 16.0521 | 0.09887441 | 0.01605211 | 0 | 0.01163293 | 0 | Срез
2324.825 | LoadStage | False | 98.8744 | 0 | 0.8633404 | 15.72451 | 0.09887441 | 0.01605211 | 0 | 0.01192744 | 0 | Срез
2326.095 | LoadStage | False | 98.8744 | 0 | 0.8949261 | 15.72451 | 0.09887441 | 0.01572451 | 0 | 0.01229557 | 0 | Срез
2327.184 | LoadStage | False | 98.8744 | 0 | 0.9107189 | 15.72451 | 0.09887441 | 0.01572451 | 0 | 0.01251645 | 0 | Срез
2328.356 | LoadStage | False | 98.20632 | 0 | 0.9370403 | 15.72451 | 0.09887441 | 0.01572451 | 0 | 0.01288458 | 0 | Срез
2329.983 | LoadStage | False | 98.20632 | 0 | 0.9580975 | 15.72451 | 0.09820633 | 0.01572451 | 0 | 0.01332634 | 0 | Срез
2331.681 | LoadStage | False | 98.8744 | 0 | 0.9949474 | 15.72451 | 0.09820633 | 0.01572451 | 0 | 0.01369447 | 0 | Срез
2332.825 | LoadStage | False | 98.8744 | 0 | 1.031797 | 15.72451 | 0.09887441 | 0.01572451 | 0 | 0.01420985 | 0 | Срез
2334.42 | LoadStage | False | 98.8744 | 0 | 1.058119 | 15.72451 | 0.09887441 | 0.01474173 | 0 | 0.01465161 | 0 | Срез
2335.576 | LoadStage | False | 98.8744 | 0 | 1.08444 | 16.0521 | 0.09887441 | 0.01605211 | 0 | 0.01501974 | 0 | Срез
2336.639 | LoadStage | False | 98.20632 | 0 | 1.105495 | 16.3797 | 0.09820633 | 0.0163797 | 0 | 0.01531422 | 0 | Срез
2338.274 | LoadStage | False | 98.20632 | 0 | 1.14761 | 16.70729 | 0.09820633 | 0.01670729 | 0 | 0.01575598 | 0 | Срез
2339.42 | LoadStage | False | 98.8744 | 0 | 1.168667 | 17.03489 | 0.09820633 | 0.01670729 | 0 | 0.01619774 | 0 | Срез
2340.449 | LoadStage | False | 98.8744 | 0 | 1.194988 | 17.03489 | 0.09887441 | 0.01703489 | 0 | 0.01656587 | 0 | Срез
2341.56089 | LoadStage | False | 98.8744 | 0 | 1.22131 | 17.36248 | 0.09887441 | 0.01736248 | 0 | 0.01686038 | 0 | Срез
2342.713 | LoadStage | False | 98.8744 | 0 | 1.242367 | 17.36248 | 0.09887441 | 0.01736248 | 0 | 0.01715488 | 0 | Срез
2343.879 | LoadStage | False | 98.20632 | 0 | 1.268688 | 17.36248 | 0.09820633 | 0.01736248 | 0 | 0.01759664 | 0 | Срез
2345.639 | LoadStage | False | 98.20632 | 0 | 1.316067 | 17.36248 | 0.09820633 | 0.01736248 | 0 | 0.01811202 | 0 | Срез
2346.804 | LoadStage | False | 98.8744 | 0 | 1.347652 | 17.03489 | 0.09887441 | 0.01736248 | 0 | 0.01862741 | 0 | Срез
2348.405 | LoadStage | False | 98.8744 | 0 | 1.389767 | 16.3797 | 0.09887441 | 0.01670729 | 0 | 0.01914279 | 0 | Срез
2349.987459 | LoadStage | False | 98.8744 | 0 | 1.421352 | 16.3797 | 0.09887441 | 0.0163797 | 0 | 0.0197318 | 0 | Срез
2351.037 | LoadStage | False | 98.20632 | 0 | 1.458202 | 16.3797 | 0.09820633 | 0.0163797 | 0 | 0.02009993 | 0 | Срез
2352.132 | LoadStage | False | 98.20632 | 0 | 1.484524 | 16.70729 | 0.09820633 | 0.01670729 | 0 | 0.02054169 | 0 | Срез
2353.197 | LoadStage | False | 98.20632 | 0 | 1.516109 | 17.03489 | 0.09820633 | 0.01670729 | 0 | 0.02098345 | 0 | Срез
2354.239 | LoadStage | False | 98.8744 | 0 | 1.547695 | 18.34526 | 0.09887441 | 0.01769007 | 0 | 0.02142521 | 0 | Срез
2355.298 | LoadStage | False | 98.8744 | 0 | 1.568752 | 19.32804 | 0.09887441 | 0.01900045 | 0 | 0.02179334 | 0 | Срез
2356.351 | LoadStage | False | 98.8744 | 0 | 1.610867 | 20.31083 | 0.09887441 | 0.01965564 | 0 | 0.02216147 | 0 | Срез
2357.387 | LoadStage | False | 98.8744 | 0 | 1.631924 | 21.29361 | 0.09887441 | 0.02096602 | 0 | 0.02260323 | 0 | Срез
2358.472 | LoadStage | False | 98.20632 | 0 | 1.658245 | 22.27639 | 0.09887441 | 0.0219488 | 0 | 0.02297136 | 0 | Срез
2359.53 | LoadStage | False | 98.20632 | 0 | 1.684566 | 22.93158 | 0.09820633 | 0.02260399 | 0 | 0.02333949 | 0 | Срез
2360.624 | LoadStage | False | 98.8744 | 0 | 1.710886 | 23.25917 | 0.09887441 | 0.02325917 | 0 | 0.02370762 | 0 | Срез
2361.655 | LoadStage | False | 98.8744 | 0 | 1.742472 | 23.58677 | 0.09887441 | 0.02358677 | 0 | 0.02407573 | 0 | Срез
2362.702 | LoadStage | False | 98.8744 | 0 | 1.768793 | 24.24195 | 0.09887441 | 0.02358677 | 0 | 0.02444386 | 0 | Срез
2363.298 | LoadStage | True | 98.8744 | 0 | 1.779322 | 24.56955 | 0.09887441 | 0.02424196 | 0 | 0.02473837 | 0 | Срез
2363.298 | Stabilization | False | 98.8744 | 0 | 1.779322 | 24.56955 | 0.09887441 | 0.02424196 | 0 | 0.02473837 | 0 | Срез
2363.999 | Stabilization | False | 98.8744 | 0 | 1.78985 | 24.89714 | 0.09887441 | 0.02456955 | 0 | 0.02488562 | 0 | Срез
2368.251 | Stabilization | False | 98.8744 | 0 | 1.810907 | 23.91436 | 0.09887441 | 0.02391436 | 0 | 0.02525375 | 0 | Срез
2373.39 | Stabilization | False | 98.20632 | 0 | 1.821436 | 23.25917 | 0.09887441 | 0.02325917 | 0 | 0.025401 | 0 | Срез
2378.078 | Stabilization | False | 98.8744 | 0 | 1.831964 | 23.91436 | 0.09887441 | 0.02391436 | 0 | 0.02554826 | 0 | Срез
2382.763 | Stabilization | False | 98.8744 | 0 | 1.842493 | 23.58677 | 0.09820633 | 0.02456955 | 0 | 0.02569551 | 0 | Срез
2390.489 | Stabilization | False | 98.20632 | 0 | 1.853022 | 23.91436 | 0.09820633 | 0.02391436 | 0 | 0.02584276 | 0 | Срез
2395.236 | Stabilization | False | 98.8744 | 0 | 1.86355 | 23.91436 | 0.09887441 | 0.02391436 | 0 | 0.02599001 | 0 | Срез
2399.392028 | Stabilization | False | 98.8744 | 0 | 1.874079 | 23.58677 | 0.09887441 | 0.02358677 | 0 | 0.02613726 | 0 | Срез
2403.108 | Stabilization | False | 98.8744 | 0 | 1.884607 | 23.58677 | 0.09887441 | 0.02358677 | 0 | 0.02628452 | 0 | Срез
2407.738 | Stabilization | False | 98.8744 | 0 | 1.9004 | 23.91436 | 0.09887441 | 0.02391436 | 0 | 0.02643177 | 0 | Срез
2410.927 | Stabilization | False | 98.8744 | 0 | 1.910929 | 23.58677 | 0.09887441 | 0.02358677 | 0 | 0.02665265 | 0 | Срез
2413.519 | Stabilization | False | 98.8744 | 0 | 1.921457 | 23.25917 | 0.09887441 | 0.02325917 | 0 | 0.0267999 | 0 | Срез
2415.071 | Stabilization | False | 98.8744 | 0 | 1.931986 | 22.93158 | 0.09887441 | 0.02293158 | 0 | 0.02687353 | 0 | Срез
2418.161 | Stabilization | False | 99.54247 | 0 | 1.942514 | 22.60398 | 0.09954247 | 0.02260399 | 0 | 0.02709441 | 0 | Срез
2420.814 | Stabilization | False | 98.8744 | 0 | 1.953043 | 22.27639 | 0.09887441 | 0.02227639 | 0 | 0.02724166 | 0 | Срез
2423.384 | Stabilization | False | 98.8744 | 0 | 1.963572 | 21.6212 | 0.09887441 | 0.0216212 | 0 | 0.02738891 | 0 | Срез
2425.097 | Stabilization | False | 98.20632 | 0 | 1.9741 | 21.6212 | 0.09820633 | 0.0216212 | 0 | 0.02753616 | 0 | Срез
2426.645 | Stabilization | False | 98.8744 | 0 | 1.984629 | 21.9488 | 0.09887441 | 0.0216212 | 0 | 0.02768342 | 0 | Срез
2428.725 | Stabilization | False | 98.8744 | 0 | 1.995157 | 21.9488 | 0.09887441 | 0.0219488 | 0 | 0.02783067 | 0 | Срез
2430.774 | Stabilization | False | 98.8744 | 0 | 2.005686 | 21.9488 | 0.09887441 | 0.0219488 | 0 | 0.02797792 | 0 | Срез
2431.848 | Stabilization | False | 98.8744 | 0 | 2.016214 | 21.9488 | 0.09887441 | 0.0219488 | 0 | 0.02812518 | 0 | Срез
2433.39 | Stabilization | False | 98.8744 | 0 | 2.026743 | 21.9488 | 0.09887441 | 0.0219488 | 0 | 0.02827243 | 0 | Срез
2434.477 | Stabilization | False | 98.8744 | 0 | 2.037271 | 21.9488 | 0.09887441 | 0.0219488 | 0 | 0.02841968 | 0 | Срез
2436.067 | Stabilization | False | 99.54247 | 0 | 2.0478 | 21.9488 | 0.09954247 | 0.0219488 | 0 | 0.02856693 | 0 | Срез
2437.623 | Stabilization | False | 99.54247 | 0 | 2.058329 | 21.29361 | 0.09954247 | 0.0216212 | 0 | 0.02871419 | 0 | Срез
2439.176 | Stabilization | False | 98.8744 | 0 | 2.068857 | 21.29361 | 0.09887441 | 0.02129361 | 0 | 0.02886144 | 0 | Срез
2440.285 | Stabilization | False | 98.8744 | 0 | 2.079386 | 21.29361 | 0.09887441 | 0.02129361 | 0 | 0.02900869 | 0 | Срез
2441.943 | Stabilization | False | 98.8744 | 0 | 2.089914 | 20.96601 | 0.09887441 | 0.02096602 | 0 | 0.02915595 | 0 | Срез
2443.022 | Stabilization | False | 98.8744 | 0 | 2.100443 | 20.96601 | 0.09887441 | 0.02096602 | 0 | 0.0293032 | 0 | Срез
2444.055172 | Stabilization | False | 98.8744 | 0 | 2.110971 | 20.96601 | 0.09887441 | 0.02096602 | 0 | 0.02945045 | 0 | Срез
2445.142 | Stabilization | False | 98.20632 | 0 | 2.1215 | 20.63842 | 0.09820633 | 0.02063842 | 0 | 0.0295977 | 0 | Срез
2446.681 | Stabilization | False | 98.20632 | 0 | 2.132029 | 20.63842 | 0.09820633 | 0.02063842 | 0 | 0.02974495 | 0 | Срез
2447.713 | Stabilization | False | 98.8744 | 0 | 2.147821 | 20.63842 | 0.09887441 | 0.02063842 | 0 | 0.02989221 | 0 | Срез
2448.755 | Stabilization | False | 98.8744 | 0 | 2.15835 | 20.63842 | 0.09887441 | 0.02063842 | 0 | 0.03011309 | 0 | Срез
2449.83 | Stabilization | False | 98.8744 | 0 | 2.168879 | 20.63842 | 0.09887441 | 0.02063842 | 0 | 0.03026034 | 0 | Срез
2450.872 | Stabilization | False | 98.8744 | 0 | 2.179407 | 20.63842 | 0.09887441 | 0.02063842 | 0 | 0.03033397 | 0 | Срез
2451.994 | Stabilization | False | 98.8744 | 0 | 2.200464 | 20.31083 | 0.09887441 | 0.02031083 | 0 | 0.03062847 | 0 | Срез
2453.044 | Stabilization | False | 98.8744 | 0 | 2.210993 | 20.31083 | 0.09887441 | 0.02031083 | 0 | 0.03084935 | 0 | Срез
2454.074 | Stabilization | False | 98.8744 | 0 | 2.221521 | 20.31083 | 0.09887441 | 0.02031083 | 0 | 0.0309966 | 0 | Срез
2455.24 | Stabilization | False | 98.8744 | 0 | 2.23205 | 20.31083 | 0.09887441 | 0.02031083 | 0 | 0.03114386 | 0 | Срез
2456.27 | Stabilization | False | 98.20632 | 0 | 2.242579 | 20.31083 | 0.09820633 | 0.02031083 | 0 | 0.03121748 | 0 | Срез
2457.302 | Stabilization | False | 98.20632 | 0 | 2.25837 | 20.31083 | 0.09820633 | 0.02031083 | 0 | 0.03143835 | 0 | Срез
2458.366 | Stabilization | False | 98.8744 | 0 | 2.268899 | 19.98323 | 0.09820633 | 0.02031083 | 0 | 0.03165923 | 0 | Срез
2459.506 | Stabilization | False | 98.8744 | 0 | 2.279428 | 19.98323 | 0.09887441 | 0.01998323 | 0 | 0.03180648 | 0 | Срез
2460.551 | Stabilization | False | 98.8744 | 0 | 2.29522 | 19.98323 | 0.09887441 | 0.01998323 | 0 | 0.03195373 | 0 | Срез
2461.615 | Stabilization | False | 98.8744 | 0 | 2.311013 | 19.98323 | 0.09887441 | 0.01998323 | 0 | 0.03217461 | 0 | Срез
2462.781 | Stabilization | False | 98.8744 | 0 | 2.326806 | 19.65564 | 0.09887441 | 0.01998323 | 0 | 0.03239549 | 0 | Срез
2463.863 | Stabilization | False | 98.8744 | 0 | 2.337335 | 19.65564 | 0.09887441 | 0.01965564 | 0 | 0.03254274 | 0 | Срез
2465.484 | Stabilization | False | 98.8744 | 0 | 2.363656 | 19.98323 | 0.09887441 | 0.01998323 | 0 | 0.0329845 | 0 | Срез
2467.014 | Stabilization | False | 98.20632 | 0 | 2.389977 | 20.31083 | 0.09887441 | 0.02031083 | 0 | 0.03327901 | 0 | Срез
2468.078 | Stabilization | False | 98.20632 | 0 | 2.400506 | 20.63842 | 0.09820633 | 0.02031083 | 0 | 0.03349989 | 0 | Срез
2469.166 | Stabilization | False | 98.20632 | 0 | 2.411035 | 20.63842 | 0.09820633 | 0.02063842 | 0 | 0.03364714 | 0 | Срез
2470.787 | Stabilization | False | 98.8744 | 0 | 2.44262 | 20.63842 | 0.09887441 | 0.02063842 | 0 | 0.03401527 | 0 | Срез
2471.862668 | Stabilization | False | 98.8744 | 0 | 2.453149 | 20.96601 | 0.09887441 | 0.02063842 | 0 | 0.03423615 | 0 | Срез
2473.436 | Stabilization | False | 98.8744 | 0 | 2.474206 | 20.96601 | 0.09887441 | 0.02096602 | 0 | 0.03445703 | 0 | Срез
2474.466 | Stabilization | False | 98.8744 | 0 | 2.495262 | 20.96601 | 0.09887441 | 0.02096602 | 0 | 0.03467789 | 0 | Срез
2475.545 | Stabilization | False | 98.8744 | 0 | 2.511055 | 20.63842 | 0.09887441 | 0.02063842 | 0 | 0.0349724 | 0 | Срез
2477.098 | Stabilization | False | 98.8744 | 0 | 2.532112 | 20.31083 | 0.09887441 | 0.02031083 | 0 | 0.03534053 | 0 | Срез
2478.658 | Stabilization | False | 98.8744 | 0 | 2.563698 | 19.98323 | 0.09887441 | 0.01998323 | 0 | 0.03563504 | 0 | Срез
2479.764 | Stabilization | False | 98.20632 | 0 | 2.584755 | 19.98323 | 0.09887441 | 0.01998323 | 0 | 0.03600316 | 0 | Срез
2481.351 | Stabilization | False | 98.20632 | 0 | 2.605812 | 19.98323 | 0.09820633 | 0.01998323 | 0 | 0.0363713 | 0 | Срез
2482.409 | Stabilization | False | 98.8744 | 0 | 2.632133 | 19.98323 | 0.09887441 | 0.01998323 | 0 | 0.03659218 | 0 | Срез
2483.471 | Stabilization | False | 98.8744 | 0 | 2.647926 | 19.98323 | 0.09887441 | 0.01998323 | 0 | 0.03688668 | 0 | Срез
2484.531 | Stabilization | False | 98.8744 | 0 | 2.658455 | 19.98323 | 0.09887441 | 0.01998323 | 0 | 0.03710756 | 0 | Срез
2485.701486 | Stabilization | False | 98.8744 | 0 | 2.695305 | 20.31083 | 0.09887441 | 0.02031083 | 0 | 0.03754932 | 0 | Срез
2486.761 | Stabilization | False | 98.8744 | 0 | 2.705833 | 20.63842 | 0.09887441 | 0.02063842 | 0 | 0.0377702 | 0 | Срез
2487.856 | Stabilization | False | 98.8744 | 0 | 2.726891 | 20.96601 | 0.09887441 | 0.02063842 | 0 | 0.03799108 | 0 | Срез
2489.512 | Stabilization | False | 98.8744 | 0 | 2.758476 | 20.96601 | 0.09887441 | 0.02096602 | 0 | 0.03843284 | 0 | Срез
2491.082 | Stabilization | False | 98.8744 | 0 | 2.784797 | 20.96601 | 0.09887441 | 0.02096602 | 0 | 0.03880097 | 0 | Срез
2492.178 | Stabilization | False | 98.20632 | 0 | 2.805854 | 20.96601 | 0.09887441 | 0.02096602 | 0 | 0.03909546 | 0 | Срез
2493.267 | Stabilization | False | 98.20632 | 0 | 2.832175 | 20.96601 | 0.09820633 | 0.02096602 | 0 | 0.03946359 | 0 | Срез
2494.325 | Stabilization | False | 98.8744 | 0 | 2.847968 | 20.96601 | 0.09887441 | 0.02096602 | 0 | 0.03968447 | 0 | Срез
2495.359 | Stabilization | False | 98.8744 | 0 | 2.87429 | 20.96601 | 0.09887441 | 0.02096602 | 0 | 0.03990535 | 0 | Срез
2496.914 | Stabilization | False | 98.8744 | 0 | 2.900611 | 20.96601 | 0.09887441 | 0.02096602 | 0 | 0.04042073 | 0 | Срез
2497.989 | Stabilization | False | 98.8744 | 0 | 2.926932 | 20.96601 | 0.09887441 | 0.02096602 | 0 | 0.04078886 | 0 | Срез
2499.61 | Stabilization | False | 98.8744 | 0 | 2.953254 | 20.31083 | 0.09887441 | 0.02031083 | 0 | 0.04123062 | 0 | Срез
2500.761 | Stabilization | False | 98.8744 | 0 | 2.979575 | 19.98323 | 0.09887441 | 0.01998323 | 0 | 0.04152513 | 0 | Срез
2501.863705 | Stabilization | False | 98.8744 | 0 | 3.011161 | 19.65564 | 0.09887441 | 0.01998323 | 0 | 0.04196689 | 0 | Срез
2502.891 | Stabilization | False | 98.8744 | 0 | 3.032218 | 19.65564 | 0.09887441 | 0.01965564 | 0 | 0.04226139 | 0 | Срез
2504.444 | Stabilization | False | 98.8744 | 0 | 3.063804 | 19.32804 | 0.09887441 | 0.01965564 | 0 | 0.04262952 | 0 | Срез
2505.502 | Stabilization | False | 98.8744 | 0 | 3.084861 | 19.00045 | 0.09887441 | 0.01900045 | 0 | 0.04299765 | 0 | Срез
2506.529 | Stabilization | False | 99.54247 | 0 | 3.111181 | 19.00045 | 0.09954247 | 0.01900045 | 0 | 0.04336577 | 0 | Срез
2508.181 | Stabilization | False | 99.54247 | 0 | 3.153296 | 19.00045 | 0.09954247 | 0.01900045 | 0 | 0.04380753 | 0 | Срез
2509.266 | Stabilization | False | 98.8744 | 0 | 3.174353 | 19.00045 | 0.09954247 | 0.01900045 | 0 | 0.04417566 | 0 | Срез
2510.83 | Stabilization | False | 98.8744 | 0 | 3.205938 | 17.69007 | 0.09887441 | 0.01834526 | 0 | 0.04469104 | 0 | Срез
2511.884 | Stabilization | False | 98.8744 | 0 | 3.237524 | 17.36248 | 0.09887441 | 0.01736248 | 0 | 0.0451328 | 0 | Срез
2512.949 | Stabilization | False | 98.8744 | 0 | 3.263774 | 17.36248 | 0.09887441 | 0.01736248 | 0 | 0.04550043 | 0 | Срез
2514.071 | Stabilization | False | 98.8744 | 0 | 3.290005 | 17.69007 | 0.09887441 | 0.01769007 | 0 | 0.04579393 | 0 | Срез
2515.101888 | Stabilization | False | 98.8744 | 0 | 3.32673 | 17.69007 | 0.09887441 | 0.01769007 | 0 | 0.04638093 | 0 | Срез
2516.253 | Stabilization | False | 98.8744 | 0 | 3.352961 | 17.69007 | 0.09887441 | 0.01769007 | 0 | 0.04674781 | 0 | Срез
2517.291 | Stabilization | False | 98.20632 | 0 | 3.379192 | 17.69007 | 0.09887441 | 0.01769007 | 0 | 0.04711469 | 0 | Срез
2518.848 | Stabilization | False | 98.8744 | 0 | 3.431656 | 17.36248 | 0.09820633 | 0.01736248 | 0 | 0.04770168 | 0 | Срез
2519.903 | Stabilization | False | 98.8744 | 0 | 3.463134 | 16.70729 | 0.09887441 | 0.01703489 | 0 | 0.04821531 | 0 | Срез
2521.035 | Stabilization | False | 98.8744 | 0 | 3.489365 | 16.70729 | 0.09887441 | 0.01670729 | 0 | 0.04858219 | 0 | Срез
2522.09 | Stabilization | False | 98.8744 | 0 | 3.515596 | 16.70729 | 0.09887441 | 0.01670729 | 0 | 0.04902244 | 0 | Срез
2523.166 | Stabilization | False | 98.8744 | 0 | 3.55232 | 17.03489 | 0.09887441 | 0.01670729 | 0 | 0.04938931 | 0 | Срез
2524.222 | Stabilization | False | 98.8744 | 0 | 3.578552 | 17.03489 | 0.09887441 | 0.01703489 | 0 | 0.04982956 | 0 | Срез
2525.25 | Stabilization | False | 98.8744 | 0 | 3.61003 | 16.70729 | 0.09887441 | 0.01670729 | 0 | 0.05026981 | 0 | Срез
2526.353 | Stabilization | False | 98.8744 | 0 | 3.646754 | 16.70729 | 0.09887441 | 0.01670729 | 0 | 0.05071006 | 0 | Срез
2527.464 | Stabilization | False | 98.8744 | 0 | 3.678232 | 16.70729 | 0.09887441 | 0.01670729 | 0 | 0.05129706 | 0 | Срез
2528.522 | Stabilization | False | 98.8744 | 0 | 3.714956 | 16.3797 | 0.09887441 | 0.01670729 | 0 | 0.05173731 | 0 | Срез
2529.568 | Stabilization | False | 98.8744 | 0 | 3.75168 | 16.3797 | 0.09887441 | 0.0163797 | 0 | 0.05210419 | 0 | Срез
2530.682 | Stabilization | False | 98.8744 | 0 | 3.783158 | 16.3797 | 0.09887441 | 0.0163797 | 0 | 0.05276456 | 0 | Срез
2531.732 | Stabilization | False | 99.54247 | 0 | 3.819883 | 16.0521 | 0.09887441 | 0.01605211 | 0 | 0.05298469 | 0 | Срез
2532.779 | Stabilization | False | 99.54247 | 0 | 3.846114 | 16.0521 | 0.09954247 | 0.01605211 | 0 | 0.05364506 | 0 | Срез
2533.911 | Stabilization | False | 99.54247 | 0 | 3.893332 | 16.0521 | 0.09954247 | 0.01605211 | 0 | 0.05408531 | 0 | Срез
2534.94 | Stabilization | False | 99.54247 | 0 | 3.924809 | 16.3797 | 0.09954247 | 0.01605211 | 0 | 0.05459893 | 0 | Срез
2536.073 | Stabilization | False | 99.54247 | 0 | 3.961534 | 17.03489 | 0.09954247 | 0.0163797 | 0 | 0.05511256 | 0 | Срез
2537.106 | Stabilization | False | 99.54247 | 0 | 3.993011 | 17.36248 | 0.09954247 | 0.01736248 | 0 | 0.05562618 | 0 | Срез
2538.145 | Stabilization | False | 98.8744 | 0 | 4.034982 | 18.01767 | 0.09954247 | 0.01769007 | 0 | 0.05606643 | 0 | Срез
2539.214 | Stabilization | False | 98.8744 | 0 | 4.071706 | 18.34526 | 0.09887441 | 0.01834526 | 0 | 0.05650668 | 0 | Срез
2540.323 | Stabilization | False | 98.8744 | 0 | 4.103184 | 18.67286 | 0.09887441 | 0.01867286 | 0 | 0.05724044 | 0 | Срез
2541.357 | Stabilization | False | 98.8744 | 0 | 4.134662 | 19.00045 | 0.09887441 | 0.01867286 | 0 | 0.05753393 | 0 | Срез
2542.411 | Stabilization | False | 98.8744 | 0 | 4.16614 | 19.32804 | 0.09887441 | 0.01900045 | 0 | 0.05804757 | 0 | Срез
2543.474 | Stabilization | False | 98.8744 | 0 | 4.213357 | 19.32804 | 0.09887441 | 0.01932804 | 0 | 0.05863456 | 0 | Срез
2544.559 | Stabilization | False | 98.20632 | 0 | 4.244834 | 19.65564 | 0.09887441 | 0.01932804 | 0 | 0.05914819 | 0 | Срез
2545.64 | Stabilization | False | 98.20632 | 0 | 4.297297 | 19.65564 | 0.09820633 | 0.01965564 | 0 | 0.05966181 | 0 | Срез
2546.809 | Stabilization | False | 98.8744 | 0 | 4.328775 | 19.98323 | 0.09820633 | 0.01965564 | 0 | 0.06024881 | 0 | Срез
2547.859 | Stabilization | False | 98.8744 | 0 | 4.365499 | 19.98323 | 0.09887441 | 0.01998323 | 0 | 0.06076243 | 0 | Срез
2548.884 | Stabilization | False | 98.8744 | 0 | 4.40747 | 19.98323 | 0.09887441 | 0.01998323 | 0 | 0.06134944 | 0 | Срез
2549.946 | Stabilization | False | 99.54247 | 0 | 4.433702 | 20.31083 | 0.09887441 | 0.01998323 | 0 | 0.06178969 | 0 | Срез
2550.976 | Stabilization | False | 99.54247 | 0 | 4.480919 | 20.31083 | 0.09954247 | 0.02031083 | 0 | 0.06222994 | 0 | Срез
2552.003 | Stabilization | False | 99.54247 | 0 | 4.517643 | 20.31083 | 0.09954247 | 0.02031083 | 0 | 0.06289031 | 0 | Срез
2553.033 | Stabilization | False | 99.54247 | 0 | 4.549121 | 20.31083 | 0.09954247 | 0.02031083 | 0 | 0.06340393 | 0 | Срез
2554.077 | Stabilization | False | 98.8744 | 0 | 4.591091 | 20.63842 | 0.09887441 | 0.02063842 | 0 | 0.06384419 | 0 | Срез
2555.143 | Stabilization | False | 98.8744 | 0 | 4.622569 | 20.63842 | 0.09887441 | 0.02063842 | 0 | 0.06443118 | 0 | Срез
2556.177 | Stabilization | False | 98.8744 | 0 | 4.659293 | 20.63842 | 0.09887441 | 0.02063842 | 0 | 0.06494482 | 0 | Срез
2557.227 | Stabilization | False | 98.8744 | 0 | 4.696017 | 20.96601 | 0.09887441 | 0.02096602 | 0 | 0.06545845 | 0 | Срез
2558.263 | Stabilization | False | 98.8744 | 0 | 4.727495 | 20.96601 | 0.09887441 | 0.02096602 | 0 | 0.06597207 | 0 | Срез
2559.327 | Stabilization | False | 98.8744 | 0 | 4.764219 | 20.96601 | 0.09887441 | 0.02096602 | 0 | 0.06641232 | 0 | Срез
2560.388 | Stabilization | False | 98.20632 | 0 | 4.811437 | 20.96601 | 0.09887441 | 0.02096602 | 0 | 0.06685257 | 0 | Срез
2561.456 | Stabilization | False | 98.20632 | 0 | 4.848161 | 20.96601 | 0.09820633 | 0.02096602 | 0 | 0.06751294 | 0 | Срез
2562.521 | Stabilization | False | 98.8744 | 0 | 4.895377 | 20.96601 | 0.09820633 | 0.02096602 | 0 | 0.06809994 | 0 | Срез
2563.591 | Stabilization | False | 98.8744 | 0 | 4.932101 | 20.96601 | 0.09887441 | 0.02096602 | 0 | 0.06876032 | 0 | Срез
2564.643 | Stabilization | False | 98.8744 | 0 | 4.979319 | 20.96601 | 0.09887441 | 0.02096602 | 0 | 0.06934731 | 0 | Срез
2565.747 | Stabilization | False | 98.8744 | 0 | 5.010797 | 20.96601 | 0.09887441 | 0.02096602 | 0 | 0.06986094 | 0 | Срез
2566.81 | Stabilization | False | 98.8744 | 0 | 5.052767 | 20.96601 | 0.09887441 | 0.02096602 | 0 | 0.07044795 | 0 | Срез
2567.844 | Stabilization | False | 98.8744 | 0 | 5.099983 | 20.96601 | 0.09887441 | 0.02096602 | 0 | 0.07096157 | 0 | Срез
2568.907239 | Stabilization | False | 98.8744 | 0 | 5.136708 | 20.96601 | 0.09887441 | 0.02096602 | 0 | 0.07154857 | 0 | Срез
2569.952 | Stabilization | False | 98.8744 | 0 | 5.178679 | 20.96601 | 0.09887441 | 0.02096602 | 0 | 0.07213557 | 0 | Срез
2570.99 | Stabilization | False | 98.8744 | 0 | 5.220649 | 20.96601 | 0.09887441 | 0.02096602 | 0 | 0.07272256 | 0 | Срез
2572.049 | Stabilization | False | 98.8744 | 0 | 5.262619 | 20.96601 | 0.09887441 | 0.02096602 | 0 | 0.07338294 | 0 | Срез
2573.097 | Stabilization | False | 98.8744 | 0 | 5.30459 | 20.96601 | 0.09887441 | 0.02096602 | 0 | 0.07396994 | 0 | Срез
2574.13 | Stabilization | False | 98.8744 | 0 | 5.336068 | 20.96601 | 0.09887441 | 0.02096602 | 0 | 0.07441019 | 0 | Срез
2575.193 | Stabilization | False | 98.8744 | 0 | 5.388531 | 20.96601 | 0.09887441 | 0.02096602 | 0 | 0.07514395 | 0 | Срез
2576.273 | Stabilization | False | 98.20632 | 0 | 5.430502 | 20.96601 | 0.09820633 | 0.02096602 | 0 | 0.07551082 | 0 | Срез
2577.392 | Stabilization | False | 98.8744 | 0 | 5.477718 | 20.96601 | 0.09820633 | 0.02096602 | 0 | 0.07624457 | 0 | Срез
2578.489 | Stabilization | False | 98.8744 | 0 | 5.524935 | 20.63842 | 0.09887441 | 0.02063842 | 0 | 0.07697833 | 0 | Срез
2579.607 | Stabilization | False | 98.8744 | 0 | 5.566906 | 20.63842 | 0.09887441 | 0.02063842 | 0 | 0.07741857 | 0 | Срез
2580.651 | Stabilization | False | 98.8744 | 0 | 5.608876 | 20.63842 | 0.09887441 | 0.02063842 | 0 | 0.07822569 | 0 | Срез
2581.711 | Stabilization | False | 98.8744 | 0 | 5.656093 | 20.63842 | 0.09887441 | 0.02063842 | 0 | 0.07888607 | 0 | Срез
2582.764 | Stabilization | False | 98.8744 | 0 | 5.692817 | 20.63842 | 0.09887441 | 0.02063842 | 0 | 0.0793997 | 0 | Срез
2583.873 | Stabilization | False | 98.8744 | 0 | 5.740034 | 20.63842 | 0.09887441 | 0.02063842 | 0 | 0.08013345 | 0 | Срез
2584.949 | Stabilization | False | 98.8744 | 0 | 5.782004 | 20.63842 | 0.09887441 | 0.02063842 | 0 | 0.08064707 | 0 | Срез
2586.077 | Stabilization | False | 98.8744 | 0 | 5.834468 | 20.63842 | 0.09887441 | 0.02063842 | 0 | 0.08138081 | 0 | Срез
2587.264 | Stabilization | False | 98.8744 | 0 | 5.892178 | 20.63842 | 0.09887441 | 0.02063842 | 0 | 0.0820412 | 0 | Срез
2588.408 | Stabilization | False | 98.8744 | 0 | 5.94464 | 20.31083 | 0.09887441 | 0.02063842 | 0 | 0.08277494 | 0 | Срез
2589.44 | Stabilization | False | 98.8744 | 0 | 5.98661 | 20.31083 | 0.09887441 | 0.02031083 | 0 | 0.08336195 | 0 | Срез
2590.468 | Stabilization | False | 98.20632 | 0 | 6.023335 | 20.31083 | 0.09887441 | 0.02031083 | 0 | 0.08394895 | 0 | Срез
2591.499 | Stabilization | False | 98.20632 | 0 | 6.070552 | 20.31083 | 0.09820633 | 0.02031083 | 0 | 0.08460931 | 0 | Срез
2592.538 | Stabilization | False | 99.54247 | 0 | 6.123015 | 20.31083 | 0.09954247 | 0.02031083 | 0 | 0.0852697 | 0 | Срез
2593.564 | Stabilization | False | 99.54247 | 0 | 6.159739 | 20.31083 | 0.09954247 | 0.02031083 | 0 | 0.08593007 | 0 | Срез
2594.594 | Stabilization | False | 99.54247 | 0 | 6.212202 | 20.31083 | 0.09954247 | 0.02031083 | 0 | 0.08644369 | 0 | Срез
2595.623 | Stabilization | False | 99.54247 | 0 | 6.248926 | 19.98323 | 0.09954247 | 0.01998323 | 0 | 0.08717745 | 0 | Срез
2596.648 | Stabilization | False | 99.54247 | 0 | 6.30139 | 19.98323 | 0.09954247 | 0.01998323 | 0 | 0.08769108 | 0 | Срез
2597.678 | Stabilization | False | 99.54247 | 0 | 6.338114 | 19.98323 | 0.09954247 | 0.01998323 | 0 | 0.08827807 | 0 | Срез
2598.705 | Stabilization | False | 98.8744 | 0 | 6.385331 | 19.98323 | 0.09954247 | 0.01998323 | 0 | 0.08893845 | 0 | Срез
2599.733 | Stabilization | False | 98.8744 | 0 | 6.432548 | 19.98323 | 0.09887441 | 0.01998323 | 0 | 0.08959882 | 0 | Срез
2600.762 | Stabilization | False | 98.8744 | 0 | 6.479764 | 19.98323 | 0.09887441 | 0.01998323 | 0 | 0.0902592 | 0 | Срез
2601.789 | Stabilization | False | 98.8744 | 0 | 6.532228 | 19.98323 | 0.09887441 | 0.01998323 | 0 | 0.09106632 | 0 | Срез
2602.822 | Stabilization | False | 98.8744 | 0 | 6.568952 | 19.98323 | 0.09887441 | 0.01998323 | 0 | 0.09157994 | 0 | Срез
2603.85 | Stabilization | False | 98.8744 | 0 | 6.610922 | 19.98323 | 0.09887441 | 0.01998323 | 0 | 0.09216695 | 0 | Срез
2604.875 | Stabilization | False | 98.8744 | 0 | 6.663385 | 19.98323 | 0.09887441 | 0.01998323 | 0 | 0.09282732 | 0 | Срез
2605.906 | Stabilization | False | 98.8744 | 0 | 6.700109 | 19.65564 | 0.09887441 | 0.01998323 | 0 | 0.09341432 | 0 | Срез
2606.958 | Stabilization | False | 98.8744 | 0 | 6.757819 | 19.65564 | 0.09887441 | 0.01965564 | 0 | 0.09422145 | 0 | Срез
2607.985 | Stabilization | False | 99.54247 | 0 | 6.799789 | 19.65564 | 0.09954247 | 0.01965564 | 0 | 0.09480846 | 0 | Срез
2609.014 | Stabilization | False | 99.54247 | 0 | 6.852253 | 19.65564 | 0.09954247 | 0.01965564 | 0 | 0.09539545 | 0 | Срез
2610.045 | Stabilization | False | 99.54247 | 0 | 6.894223 | 19.98323 | 0.09954247 | 0.01998323 | 0 | 0.09612919 | 0 | Срез
2611.073 | Stabilization | False | 99.54247 | 0 | 6.946687 | 19.98323 | 0.09954247 | 0.01998323 | 0 | 0.09678958 | 0 | Срез
2612.1 | Stabilization | False | 99.54247 | 0 | 6.993903 | 19.98323 | 0.09954247 | 0.01998323 | 0 | 0.09737658 | 0 | Срез
2612.608 | Stabilization | True | 99.54247 | 0 | 7.020135 | 19.98323 | 0.09954247 | 0.01998323 | 0 | 0.09781682 | 0 | Срез
2612.608 | Unload | False | 99.54247 | 0 | 7.020135 | 19.98323 | 0.09954247 | 0.01998323 | 0 | 0.09781682 | 0 | Срез
2613.967 | Unload | False | 98.8744 | 0 | 7.088337 | 19.65564 | 0.09954247 | 0.01998323 | 0 | 0.09818371 | 0 | Срез
2615.042 | Unload | False | 98.8744 | 0 | 7.125061 | 19.65564 | 0.09887441 | 0.01965564 | 0 | 0.09913758 | 0 | Срез
2616.07 | Unload | False | 90.85755 | 0 | 7.130307 | 17.03489 | 0.09553405 | 0.01801767 | 0 | 0.09987134 | 0 | Срез
2617.106 | Unload | False | 79.50036 | 0 | 7.093583 | 15.06932 | 0.08551299 | 0.01605211 | 0 | 0.0993577 | 0 | Срез
2618.139 | Unload | False | 72.15159 | 0 | 7.062105 | 13.75895 | 0.07549194 | 0.01441413 | 0 | 0.09891745 | 0 | Срез
2619.170749 | Unload | False | 65.47089 | 0 | 7.025381 | 12.77616 | 0.06881124 | 0.01310376 | 0 | 0.0984772 | 0 | Срез
2620.199 | Unload | False | 60.12632 | 0 | 6.988657 | 11.79338 | 0.06279861 | 0.01212098 | 0 | 0.09796357 | 0 | Срез
2621.228 | Unload | False | 55.44983 | 0 | 6.951933 | 10.8106 | 0.05745404 | 0.0111382 | 0 | 0.09744995 | 0 | Срез
2622.26 | Unload | False | 50.77333 | 0 | 6.915209 | 9.827818 | 0.05277755 | 0.01015541 | 0 | 0.0970097 | 0 | Срез
2623.303 | Unload | False | 47.43299 | 0 | 6.873238 | 8.845037 | 0.04876913 | 0.00917263 | 0 | 0.09634933 | 0 | Срез
2624.338 | Unload | False | 43.42456 | 0 | 6.847007 | 7.862255 | 0.04476071 | 0.008517443 | 0 | 0.09598245 | 0 | Срез
2625.369 | Unload | False | 39.41614 | 0 | 6.805036 | 7.207067 | 0.04075229 | 0.007534661 | 0 | 0.09539545 | 0 | Срез
2626.399 | Unload | False | 36.07579 | 0 | 6.768312 | 6.224285 | 0.03808 | 0.006879473 | 0 | 0.09495521 | 0 | Срез
2627.431 | Unload | False | 34.07158 | 0 | 6.736834 | 5.569097 | 0.03540773 | 0.005896692 | 0 | 0.09444158 | 0 | Срез
2627.964 | Unload | True | 32.73544 | 0 | 6.710602 | 5.241503 | 0.03407158 | 0.005569097 | 0 | 0.09422145 | 0 | Срез
2627.964 |  | False | 32.73544 | 0 | 6.710602 | 5.241503 | 0.03407158 | 0.005569097 | 0 | 0.09422145 | 0 | Срез
2660.592 |  | False | 1.336141 | 0 | 1.751947 | -12.44857 | 0.03273544 | 0.005241503 | 0 | 0.09385457 | 0 | Срез