## Отчет
Метод испытани грунта шариковым штампом
ГОСТ 12248.7-2020
Лабораторный номер
Объект
Наименование выработки
Глубина отбора
Наименование грунта
Оборудование |  | АСИС Геотек
Заказчик
Характеристики грунта |  | Вертикальная нагрузка, кН | Темпера-тура, °С | Глубина погружения шарикового штампа, мм | Предельно длительное значение эквив. сцепления Сeq, МПа
W, % | 19.1
ρ, г/см3 | 2.12
ρd, г/см3 | 1.78
ρs, г/см3 | 2.71
n, % | 34.16 | 0.05 | -1 | 0.963158 | 0.1415797
e, д.е. | 0.5224719
Sr, д.е. | 1
Ip, д.е. | 8.8
IL, д.е. | 0.34
Iom, % | -
d, см | 2.2

## Испытание
Время от начала испытания, c | Действие | Action_Changed | Вертикальная нагрузка, кН | k | Температура, °С | Ceq, МПа | Стадия испытания | Глубина погружения шарикового штампа, мм | Глубина погружения шарикового штампа, cм
210397.2 | Stabilization | True | 0.04460633 | 1 | 0 | 0.002626613 | Стадия испытания | 0.4631579 | 0.04631579
983131.755 | Stabilization | True | 0.04513422 | 1 | 0 | 0.001278018 | Стадия испытания | 0.963158 | 0.0963158
1214584.73 | Stabilization | True | 0.04460633 | 1 | 0 | 0.003502149 | Стадия испытания | 0.3473685 | 0.03473685