## Расчеты
Влажность
Вес бюкса | Вес влажного грунта | Вес сухого грунта | Влажность | Средняя
342 | 3787 | 3672 | 0.03453453 | 0.04818465
332 | 4522 | 4278 | 0.06183477
Прокаливание
Вес тигля | До прокаливания | После прокаливания | Потери | Среднее
16 | 32.305 | 31.877 | 0.02624962 | 0.02624962
16 | 32.305 | 31.877 | 0.02624962
Плотность (кольцо) |  |  |  |  | Плотность (парафин)
Объем кольца | Весь кольца | Вес грунта с кольцом | Плотность грунта |  | До парафина | После парафина | Вес в воде | Плотность парафина, г/см3 | Плотность воды, г/см3 | Плотность грунта
140.46 | 71.35 | 236.8 | 1.177915 |  | 200 | 202 | 100 | 0.9 | 0.997 | 1.998307

## Гран.состав
Гранулометрический состав
Ситовой метод | Вес грунта | 2000
| > 10 | 1265 | 63.25
| 10-5 | 321 | 16.05
| 5-2 | 125 | 6.25
| 2-1 | 4.15 | 1.998917
| 1-0,5 | 6.19 | 2.981517
| 0,5-0,25 | 3.01 | 1.449817
| 0,25-0,1 | 2.5 | 1.204167
Ареометр | 1 мин. | 5 | 4.9725 |  | Показания с поправками | 1 мин. | 6.5
| 30 мин. | 2 | 2.6775 |  |  | 30 мин. | 3.5
| 11 ч. | 0 | 1.1475 |  |  | 11 ч. | 1.5
Поправки | 1 мин. | 1.5
| 30 мин. | 1.5
| 11 ч. | 1.5
Масса навески |  | 30
Плотность част. |  | 2.7
Щебень (галька) | Дресва (гравий) | Песок |  |  |  |  | Пыль |  | Глины | сумма
>10 | 10-2 | 2-1 | 1,0-0,5 | 0,5-0,25 | 0,25-0,10 | 0,10-0,05 | 0,05-0,01 | 0,01-0,002 | <0,002
63.25 | 22.3 | 1.998917 | 2.981517 | 1.449817 | 1.204167 | 1.843083 | 2.295 | 1.53 | 1.1475 | 100
Заполнитель

## Скальный грунт
Влажность | без известных параметров | [5 empty] | Влажность | с известными параметрами
Данные по журналу
| Масса влажного грунта | Масса сухого грунта | Влажность |  |  |  |  | Масса влажного грунта | Масса сухого грунта | Влажность |  |  |  | 3 | 4 | 7 | 8 | 9
|  |  | отдельной пробы | средняя | [5 empty] | отдельной пробы | средняя |  |  | 213.46 | 213.06 | 226.16 | 226.42 | 84
1 | 215.1162 | 214.6196 | 0.002314034 | 0.0024 | - указать необходимую влажность |  | 1 | 213.46 | 213.06 | 0.001877405 | 0.001877405
2 | 182.9116 | 182.4778 | 0.002377554 |  |  |  | 2 | 247.0392 | 246.5424 | 0.002015065
3 | 252.574 | 251.9913 | 0.002312247 |  |  |  | 3 | 278.064 | 277.5811 | 0.001739745
Плотность | без известных параметров | [5 empty] | Плотность | с известными параметрами
| Масса влажного грунта | Масса грунта после замачивания | Масса грунта в воде | Плотность |  |  |  | Масса влажного грунта | Масса грунта после замачивания | Масса грунта в воде | Плотность |  | Влажность (для расчета)
|  |  |  | отдельной пробы | средняя | [5 empty] | отдельной пробы | средняя
1 | 267.6034 | 267.7745 | 167.1074 | 2.657583 | 2.66 | - указать необходимую плотность | 1 | 226.16 | 226.42 | 84 | 2.692381 | 2.699584 | 0.001149629
2 | 188.7144 | 188.928 | 117.9024 | 2.65111 |  |  | 2 | 407.6137 | 408.0823 | 150 | 2.717425
3 | 227.8086 | 228.2622 | 142.4493 | 2.653888 |  |  | 3 | 481.3212 | 481.8746 | 179 | 2.688945
Водопоглощение |  | без известных параметров |  |  |  |  | Водопоглощение |  | с известными параметрами
| отдельной | среднее | [5 empty] | отдельной | среднее
1 | 0.2953654 | 0.3588789 |  |  |  |  | 1 | 0.3027034 | 0.3027034
2 | 0.3509334 | [5 empty] | 2 | 0.3164694
3 | 0.4303378 | [5 empty] | 3 | 0.2889374

## Истираемость
Расчет коэффициента истираемости | [5 empty] | Обратный метод |  |  | Коэф. ист. | 0.035 |  |  | -указать необходимый коэф. истир. | Без известных данных
Номер пробы | Вес грунта | > 2 мм | < 2 мм | Коэффициент истираемости | Значение | Коэффициент истираемости | Номер пробы | Вес грунта | > 2 мм | < 2 мм |  |  |  | Вес грунта | > 2 мм | < 2 мм | Коэффициент истираемости
|  |  | 0 | #DIV/0! | #DIV/0! | 0.03710751 | 7308 | 0 | 0 | 0 |  |  |  | 2128 | 2087.568 | 40.432 | 0.019 | -указать необходимый коэф. истир.
[6 empty] | 0.03649108 | 7319 | 0 | 0 | 0 | 0 | 1
[6 empty] | 0.03293884 | 7320 | 0 | 0 | 0 | 0 | 1
Номер пробы | Вес грунта | > 2 мм | < 2 мм | Коэффициент истираемости | Значение | 0.0352396 | 7321 | 0 | 0 | 0 | 0 | 1 |  | Вес грунта | > 2 мм | < 2 мм | Коэффициент истираемости
7278 | 2117 | 2043.804 | 73.19649 | 0.03457558 | оч. прочный | 0.03846002 | 7309 | 0 | 0 | 0 | 0 | 1 |  | 1932 | 1890.765 | 41.23514 | 0.02134324
7308 | 1904 | 1837.473 | 66.52674 | 0.03494052 | оч. прочный | 0.03339332 | 7310 | 0 | 0 | 0 | 0 | 1 |  | 1765 | 1732.082 | 32.91837 | 0.01865063
7309 | 2512 | 2421.204 | 90.79552 | 0.03614471 | оч. прочный | 0.03814502 | 7278 | 0 | 0 | 0 | 0 | 1 |  | 1983 | 1940.644 | 42.35579 | 0.02135945
7310 | 745 | 720.1016 | 24.8984 | 0.03342067 | оч. прочный | 0.03833784 | 7323 | 0 | 0 | 0 | 0 | 1 |  | 1716 | 1678.895 | 37.105 | 0.02162296
7319 | 1223 | 1181.716 | 41.28411 | 0.03375643 | оч. прочный | 0.03210859 |  | 0 | 0 | 0 | 0 | 1 |  | 2148 | 2107.575 | 40.42522 | 0.01881994
7320 | 2292 | 2204.306 | 87.69369 | 0.03826077 | оч. прочный | 0.03617247 |  | 0 | 0 | 0 | 0 | 1 |  | 1857 | 1823.474 | 33.52578 | 0.01805373
7321 | 1492 | 1434.998 | 57.00167 | 0.03820487 | оч. прочный | 0.03693349 |  | 0 | 0 | 0 | 0 | 1 |  | 1877 | 1844.086 | 32.91372 | 0.01753528
7323 | 1702 | 1638.897 | 63.10251 | 0.0370755 | оч. прочный | 0.03329349 |  | 0 | 0 | 0 | 0 | 1 |  | 1759 | 1721.79 | 37.2105 | 0.02115435
|  |  | 0 | #DIV/0! | #DIV/0! | 0.03748991 |  | 0 | 0 | 0 | 0 | 1 |  | 1731 | 1698.63 | 32.36953 | 0.0186999
|  |  | 0 | #DIV/0! | #DIV/0! | 0.03718129 |  | 0 | 0 | 0 | 0 | 1 |  | 2149 | 2106.516 | 42.48433 | 0.01976935
|  |  | 0 | #DIV/0! | #DIV/0! | 0.03703284 |  | 0 | 0 | 0 | 0 | 1 |  | 1912 | 1878.329 | 33.67108 | 0.0176104
|  |  | 0 | #DIV/0! | #DIV/0! | 0.0343417 |  | 0 | 0 | 0 | 0 | 1 |  | 1939 | 1898.215 | 40.78472 | 0.02103389
|  |  | 0 | #DIV/0! | #DIV/0! | 0.03467911 |  | 0 | 0 | 0 | 0 | 1 |  | 1943 | 1908.538 | 34.46234 | 0.01773667
|  |  | 0 | #DIV/0! | #DIV/0! | 0.03241057 |  | 0 | 0 | 0 | 0 | 1 |  | 2083 | 2038.598 | 44.40157 | 0.02131617
|  |  | 0 | #DIV/0! | #DIV/0! | 0.03321257 |  | 0 | 0 | 0 | 0 | 1 |  | 2093 | 2053.112 | 39.88844 | 0.01905802
|  |  | 0 | #DIV/0! | #DIV/0! | 0.03216728 |  | 0 | 0 | 0 | 0 | 1 |  | 1722 | 1688.545 | 33.4546 | 0.01942776
|  |  | 0 | #DIV/0! | #DIV/0! | 0.03502024 |  | 0 | 0 | 0 | 0 | 1 |  | 1791 | 1757.837 | 33.16344 | 0.01851672
|  |  | 0 | #DIV/0! | #DIV/0! | 0.03157063 |  | 0 | 0 | 0 | 0 | 1 |  | 2217 | 2172.109 | 44.89052 | 0.02024832
|  |  | 0 | #DIV/0! | #DIV/0! | [5 empty] | 0 | 1
|  |  | 0 | #DIV/0! | #DIV/0! | [5 empty] | 0 | 1
|  |  | 0 | #DIV/0! | #DIV/0! | [5 empty] | 0 | 1
|  |  | 0 | #DIV/0! | #DIV/0! | [5 empty] | 0 | 1
|  |  | 0 | #DIV/0! | #DIV/0! | [5 empty] | 0 | 1
|  |  | 0 | #DIV/0! | #DIV/0! | [5 empty] | 0 | 1
|  |  | 0 | #DIV/0! | #DIV/0! | [5 empty] | 0 | 1
|  |  | 0 | #DIV/0! | #DIV/0! | [5 empty] | 0 | 1
|  |  | 0 | #DIV/0! | #DIV/0! | [5 empty] | 0 | 1
|  |  | 0 | #DIV/0! | #DIV/0! | [5 empty] | 0 | 1
|  |  | 0 | #DIV/0! | #DIV/0! | [5 empty] | 0 | 1
|  |  | 0 | #DIV/0! | #DIV/0! | [5 empty] | 0 | 1
|  |  | 0 | #DIV/0! | #DIV/0! | [5 empty] | 0 | 1
|  |  | 0 | #DIV/0! | #DIV/0! | [5 empty] | 0 | 1
|  |  | 0 | #DIV/0! | #DIV/0! | [5 empty] | 0 | 1
|  |  | 0 | #DIV/0! | #DIV/0! | [5 empty] | 0 | 1
|  |  | 0 | #DIV/0! | #DIV/0! | [5 empty] | 0 | 1
|  |  | 0 | #DIV/0! | #DIV/0! | [5 empty] | 0 | 1
|  |  | 0 | #DIV/0! | #DIV/0! | [5 empty] | 0 | 1
|  |  | 0 | #DIV/0! | #DIV/0! | [5 empty] | 0 | 1
|  |  | 0 | #DIV/0! | #DIV/0! | [5 empty] | 0 | 1
|  |  | 0 | #DIV/0! | #DIV/0! | [5 empty] | 0 | 1
|  |  | 0 | #DIV/0! | #DIV/0! | [5 empty] | 0 | 1
|  |  | 0 | #DIV/0! | #DIV/0! | [5 empty] | 0 | 1
|  |  | 0 | #DIV/0! | #DIV/0! | [5 empty] | 0 | 1
|  |  | 0 | #DIV/0! | #DIV/0! | [5 empty] | 0 | 1
|  |  | 0 | #DIV/0! | #DIV/0! | [5 empty] | 0 | 1
|  |  | 0 | #DIV/0! | #DIV/0! | [5 empty] | 0 | 1
|  |  | 0 | #DIV/0! | #DIV/0! | [5 empty] | 0 | 1
|  |  | 0 | #DIV/0! | #DIV/0! | [5 empty] | 0 | 1
|  |  | 0 | #DIV/0! | #DIV/0! | [5 empty] | 0 | 1
|  |  | 0 | #DIV/0! | #DIV/0! | [5 empty] | 0 | 1
|  |  | 0 | #DIV/0! | #DIV/0! | [5 empty] | 0 | 1
|  |  | 0 | #DIV/0! | #DIV/0! | [5 empty] | 0 | 1
|  |  | 0 | #DIV/0! | #DIV/0! | [5 empty] | 0 | 1
|  |  | 0 | #DIV/0! | #DIV/0! | [5 empty] | 0 | 1
|  |  | 0 | #DIV/0! | #DIV/0! | [5 empty] | 0 | 1
|  |  | 0 | #DIV/0! | #DIV/0! | [5 empty] | 0 | 1
|  |  | 0 | #DIV/0! | #DIV/0! | [5 empty] | 0 | 1
|  |  | 0 | #DIV/0! | #DIV/0! | [5 empty] | 0 | 1
|  |  | 0 | #DIV/0! | #DIV/0! | [5 empty] | 0 | 1
|  |  | 0 | #DIV/0! | #DIV/0! | [5 empty] | 0 | 1
|  |  | 0 | #DIV/0! | #DIV/0! | [5 empty] | 0 | 1
|  |  | 0 | #DIV/0! | #DIV/0! | [5 empty] | 0 | 1
|  |  | 0 | #DIV/0! | #DIV/0! | [5 empty] | 0 | 1
|  |  | 0 | #DIV/0! | #DIV/0! | [5 empty] | 0 | 1
|  |  | 0 | #DIV/0! | #DIV/0! | [5 empty] | 0 | 1
|  |  | 0 | #DIV/0! | #DIV/0! | [5 empty] | 0 | 1
|  |  | 0 | #DIV/0! | #DIV/0! | [5 empty] | 0 | 1
|  |  | 0 | #DIV/0! | #DIV/0! | [5 empty] | 0 | 1
|  |  | 0 | #DIV/0! | #DIV/0! | [5 empty] | 0 | 1
|  |  | 0 | #DIV/0! | #DIV/0! | [5 empty] | 0 | 1
|  |  | 0 | #DIV/0! | #DIV/0! | [5 empty] | 0 | 1
|  |  | 0 | #DIV/0! | #DIV/0! | [5 empty] | 0 | 1
|  |  | 0 | #DIV/0! | #DIV/0! | [5 empty] | 0 | 1
|  |  | 0 | #DIV/0! | #DIV/0! | [5 empty] | 0 | 1
|  |  | 0 | #DIV/0! | #DIV/0! | [5 empty] | 0 | 1
|  |  | 0 | #DIV/0! | #DIV/0! | [5 empty] | 0 | 1
|  |  | 0 | #DIV/0! | #DIV/0! | [5 empty] | 0 | 1
|  |  | 0 | #DIV/0! | #DIV/0! | [5 empty] | 0 | 1
|  |  | 0 | #DIV/0! | #DIV/0! | [5 empty] | 0 | 1
|  |  | 0 | #DIV/0! | #DIV/0! | [5 empty] | 0 | 1
|  |  | 0 | #DIV/0! | #DIV/0! | [5 empty] | 0 | 1
|  |  | 0 | #DIV/0! | #DIV/0! | [5 empty] | 0 | 1
|  |  | 0 | #DIV/0! | #DIV/0! | [5 empty] | 0 | 1
|  |  | 0 | #DIV/0! | #DIV/0! | [5 empty] | 0 | 1
|  |  | 0 | #DIV/0! | #DIV/0! | [5 empty] | 0 | 1
|  |  | 0 | #DIV/0! | #DIV/0! | [5 empty] | 0 | 1
|  |  | 0 | #DIV/0! | #DIV/0! | [5 empty] | 0 | 1
|  |  | 0 | #DIV/0! | #DIV/0! | [5 empty] | 0 | 1
|  |  | 0 | #DIV/0! | #DIV/0! | [5 empty] | 0 | 1
|  |  | 0 | #DIV/0! | #DIV/0! | [5 empty] | 0 | 1
|  |  | 0 | #DIV/0! | #DIV/0! | [5 empty] | 0 | 1
|  |  | 0 | #DIV/0! | #DIV/0! | [5 empty] | 0 | 1
|  |  | 0 | #DIV/0! | #DIV/0! | [5 empty] | 0 | 1
|  |  | 0 | #DIV/0! | #DIV/0! | [5 empty] | 0 | 1
|  |  | 0 | #DIV/0! | #DIV/0! | [5 empty] | 0 | 1
|  |  | 0 | #DIV/0! | #DIV/0! | [5 empty] | 0 | 1
|  |  | 0 | #DIV/0! | #DIV/0! | [5 empty] | 0 | 1
|  |  | 0 | #DIV/0! | #DIV/0! | [5 empty] | 0 | 1
|  |  | 0 | #DIV/0! | #DIV/0! | [5 empty] | 0 | 1
|  |  | 0 | #DIV/0! | #DIV/0! | [5 empty] | 0 | 1
|  |  | 0 | #DIV/0! | #DIV/0! | [5 empty] | 0 | 1
|  |  | 0 | #DIV/0! | #DIV/0! | [5 empty] | 0 | 1
|  |  | 0 | #DIV/0! | #DIV/0! | [5 empty] | 0 | 1
|  |  | 0 | #DIV/0! | #DIV/0! | [5 empty] | 0 | 1
|  |  | 0 | #DIV/0! | #DIV/0! | [5 empty] | 0 | 1
|  |  | 0 | #DIV/0! | #DIV/0! | [5 empty] | 0 | 1
|  |  | 0 | #DIV/0! | #DIV/0! | [5 empty] | 0 | 1
|  |  | 0 | #DIV/0! | #DIV/0! | [5 empty] | 0 | 1
|  |  | 0 | #DIV/0! | #DIV/0! | [5 empty] | 0 | 1
|  |  | 0 | #DIV/0! | #DIV/0! | [5 empty] | 0 | 1
|  |  | 0 | #DIV/0! | #DIV/0! | [5 empty] | 0 | 1
|  |  | 0 | #DIV/0! | #DIV/0! | [5 empty] | 0 | 1
|  |  | 0 | #DIV/0! | #DIV/0! | [5 empty] | 0 | 1
|  |  | 0 | #DIV/0! | #DIV/0! | [5 empty] | 0 | 1
|  |  | 0 | #DIV/0! | #DIV/0! | [5 empty] | 0 | 1
|  |  | 0 | #DIV/0! | #DIV/0! | [5 empty] | 0 | 1
|  |  | 0 | #DIV/0! | #DIV/0! | [5 empty] | 0 | 1
|  |  | 0 | #DIV/0! | #DIV/0! | [5 empty] | 0 | 1
|  |  | 0 | #DIV/0! | #DIV/0! | [5 empty] | 0 | 1
|  |  | 0 | #DIV/0! | #DIV/0! | [5 empty] | 0 | 1
|  |  | 0 | #DIV/0! | #DIV/0! | [5 empty] | 0 | 1
|  |  | 0 | #DIV/0! | #DIV/0! | [5 empty] | 0 | 1
|  |  | 0 | #DIV/0! | #DIV/0! | [5 empty] | 0 | 1
|  |  | 0 | #DIV/0! | #DIV/0! | [5 empty] | 0 | 1
|  |  | 0 | #DIV/0! | #DIV/0! | [5 empty] | 0 | 1
|  |  | 0 | #DIV/0! | #DIV/0! | [5 empty] | 0 | 1
|  |  | 0 | #DIV/0! | #DIV/0! | [5 empty] | 0 | 1
|  |  | 0 | #DIV/0! | #DIV/0! | [5 empty] | 0 | 1
|  |  | 0 | #DIV/0! | #DIV/0! | [5 empty] | 0 | 1
|  |  | 0 | #DIV/0! | #DIV/0! | [5 empty] | 0 | 1
|  |  | 0 | #DIV/0! | #DIV/0! | [5 empty] | 0 | 1
|  |  | 0 | #DIV/0! | #DIV/0! | [5 empty] | 0 | 1
|  |  | 0 | #DIV/0! | #DIV/0! | [5 empty] | 0 | 1
|  |  | 0 | #DIV/0! | #DIV/0! | [5 empty] | 0 | 1
|  |  | 0 | #DIV/0! | #DIV/0! | [5 empty] | 0 | 1
|  |  | 0 | #DIV/0! | #DIV/0! | [5 empty] | 0 | 1
|  |  | 0 | #DIV/0! | #DIV/0! | [5 empty] | 0 | 1
|  |  | 0 | #DIV/0! | #DIV/0! | [5 empty] | 0 | 1
|  |  | 0 | #DIV/0! | #DIV/0! | [5 empty] | 0 | 1
|  |  | 0 | #DIV/0! | #DIV/0! | [5 empty] | 0 | 1
|  |  | 0 | #DIV/0! | #DIV/0! | [5 empty] | 0 | 1
|  |  | 0 | #DIV/0! | #DIV/0! | [5 empty] | 0 | 1
|  |  | 0 | #DIV/0! | #DIV/0! | [5 empty] | 0 | 1
|  |  | 0 | #DIV/0! | #DIV/0! | [5 empty] | 0 | 1
|  |  | 0 | #DIV/0! | #DIV/0! | [5 empty] | 0 | 1
|  |  | 0 | #DIV/0! | #DIV/0! | [5 empty] | 0 | 1
|  |  | 0 | #DIV/0! | #DIV/0! | [5 empty] | 0 | 1
|  |  | 0 | #DIV/0! | #DIV/0! | [5 empty] | 0 | 1
|  |  | 0 | #DIV/0! | #DIV/0! | [5 empty] | 0 | 1
|  |  | 0 | #DIV/0! | #DIV/0! | [5 empty] | 0 | 1

## Мерзлота
Компрессия (мерзлого) | [6 empty] | Компрессия (оттайка) |  |  | Шариковый штамп |  |  |  |  | Срез по поверхности смерзания (ступенями)
Расчет нагрузок | [6 empty] | Нагрузки |  |  | Нагрузки
Нагрузки
Бытовое давление |  |  | р,кПа | р,МПа |  |  | Ступень | Песок | Глинистые | Ориентировочные значения нагрузки на шариковый штамп
Плотность | 1.84 |  | 0 | 0 |  |  |  | кПа | кПа | [6 empty] | см | м2
Глубина | 3 |  | 55.2 | 0.0552 |  |  | 1 | 100 | 50 | Вид грунта | Состояние | Нагрузка, Н |  |  | S круга | 39.57 | 0.003957
1-я ступень | 0.0552 |  | 144.16 | 0.14416 |  |  | 2 | 180 | 100 | Мелкие пески и супеси | Пластичномерзлый | 40 |  |  | Raf0 | 0.169 | 169
|  |  | 233.12 | 0.23312 |  |  | 3 | 260 | 150 |  | Твердомерзлый | 50 |  |  |  | МПа | кН
|  |  | 322.08 | 0.32208 |  |  | 4 | 340 | 200 | Глины и суглинки | Пластичномерзлый | 20
|  |  | 411.04 | 0.41104 |  |  | 5 | 420 | 250 |  | Твердомерзлый | 30 |  |  | 1-я ступень | 0.0668733
|  |  | 500 | 0.5 |  |  | 6 | 500 | 300 | [5 empty] | 2-я ступень | 0.03343665
[17 empty] | 1я | +
[15 empty] | бетон | песок | 0.36 | 0.08
Определение Ww-за счет незамершей воды и Wm-влажность за счет ледяных вкл. расчетным методом | [15 empty] | суг | 0.28 | 0.08
Kw | 0.4 | супесь |  |  |  | Ww - влажность за счет незамерзшей воды
Kw | 0.6 | сугл легк |  |  |  | Wm - влажность за счет ледяных включений | [8 empty] | сталь | песок | 0.25 | 0.08
Kw | 0.65 | сугл тяж | 0.9 |  |  | Wtot - влажность мерзлого грунта | [9 empty] | суг | 0.19 | 0.08
| супесь | сугл легк | сугл тяж | глина | песок | данные
Ww | 47.2 | 70.8 | 76.7 | 106.2 | 0 | Wpаскат | 118 | 1.18
| 0.472 | 0.708 | 0.767 | 1.062 |  | Wtot | 24.4 | 0.244
Для тв и птв (нелдьистый)
Wm= | 24.39 | 0.2439
Для туг и м/пл (слабольдистый) | [9 empty] | Температура начала замерзания
Wm= | 118 | 1.18 | [7 empty] | Расчет
Для тек/пл (льдистый)
Wm= | 115 | 1.15 |  |  |  |  | плотность |  |  | Тип грунта | Wtot | Dsal | КПР | Т
Для скальных + песок
Wm= | 24.39 | 0.2439 | [7 empty] | песок | 0.15 | 0.05 | 0.00332 | -0.28
Ww= | 0
Для торфа
Wm= | 18.3 | 0.183
Ww= | 0?

## Теплофизика
Плотность сухого грунта pd th\pd f, т/м3 | Влажность грунта wtot, д.е. | Теплопроводность грунта , Вт/(м·˚С), [ккал/(м·ч·˚С)] | [7 empty] | Объемная теплоемкость Дж/(м3·˚С)10-6, [ккал/(м3·˚С)]
|  | Пески разной крупности, гравелистые |  | Супеси пылеватые |  | Суглинки и глины |  | Заторфованные грунты, торф
|  | λth (талый) | λf (мерзлый) | λth | λf | λth (талый) | λf (мерзлый) | λth | λf | Сth (талый) | Cf (мерзлый)
0.1 | 9 | - | - | - | - | - | - | 0.81 | 1.34 | 4 | 2.31
0.1 | 6 | - | - | - | - | - | - | 0.4 | 0.7 | 2.73 | 1.68
0.1 | 4 | - | - | - | - | - | - | 0.23 | 0.41 | 1.88 | 1.26
0.1 | 2 | - | - | - | - | - | - | 0.12 | 0.23 | 1.05 | 0.64
0.2 | 4 | - | - | - | - | - | - | 0.81 | 1.33 | 3.78 | 2.4
0.2 | 2 | - | - | - | - | - | - | 0.23 | 0.52 | 2.1 | 1.47
0.3 | 3 | - | - | - | - | - | - | 0.93 | 1.39 | 4.15 | 2.4
0.3 | 2 | - | - | - | - | - | - | 0.41 | 0.7 | 3.32 | 2.1
0.4 | 2 | - | - | - | 2.1 | - | 2.1 | 0.93 | 1.39 | 3.78 | 2.73
0.7 | 1 | - | - | - | 2.1 | - | 2.1 | - | - | 3.6 | 2.1
1 | 0.6 | - | - | - | 2 | - | 1.9 | - | - | 3.44 | 2.18
1.2 | 0.4 | - | - | - | 1.9 | 1.57 | 1.8 | - | - | 3.11 | 2.12
1.4 | 0.35 | - | - | 1.8 | 1.86 | 1.57 | 1.66 | - | - | 3.35 | 2.35
1.4 | 0.3 | - | - | 1.74 | 1.8 | 1.45 | 1.57 | - | - | 3.02 | 2.18
1.4 | 0.25 | 1.91 | 2.14 | 1.57 | 1.68 | 1.33 | 1.51 | - | - | 2.78 | 2.06
1.4 | 0.2 | 1.57 | 1.86 | 1.33 | 1.51 | 1.1 | 1.22 | - | - | 2.48 | 1.89
1.4 | 0.15 | 1.39 | 1.62 | 1.1 | 1.27 | 0.87 | 0.99 | - | - | 2.18 | 1.76
1.4 | 0.1 | 1.1 | 1.27 | 0.93 | 1.05 | 0.7 | 0.75 | - | - | 1.89 | 1.74
1.4 | 0.05 | 0.75 | 0.81 | 0.64 | 0.7 | 0.46 | 0.52 | - | - | 1.6 | 1.47
1.6 | 0.3 | - | - | 1.86 | 1.97 | 1.68 | 1.86 | - | - | 1.84 | 2.48
1.6 | 0.25 | 2.5 | 2.73 | 1.8 | 1.91 | 1.51 | 1.68 | - | - | 3.15 | 2.35
1.6 | 0.2 | 2.15 | 2.37 | 1.62 | 1.74 | 1.33 | 1.51 | - | - | 2.31 | 2.14
1.6 | 0.15 | 1.8 | 2 | 1.45 | 1.57 | 1.1 | 1.22 | - | - | 2.48 | 2.02
1.6 | 0.1 | 1.45 | 1.62 | 1.62 | 1.28 | 0.87 | 0.93 | - | - | 2.16 | 1.8
1.6 | 0.05 | 1.05 | 1.1 | 0.81 | 0.87 | 0.58 | 0.64 | - | - | 1.83 | 1.68
1.8 | 0.2 | 2.67 | 2.84 | 1.86 | 1.97 | 1.57 | 1.8 | - | - | 3.17 | 2.41
1.8 | 0.15 | 2.26 | 2.62 | 1.68 | 1.8 | 1.39 | 1.57 | - | - | 2.78 | 2.26
1.8 | 0.1 | 1.97 | 2.2 | 1.45 | 1.57 | 1.05 | 1.22 | - | - | 2.42 | 2.04
1.8 | 0.05 | 1.45 | 1.51 | 0.99 | 0.99 | 0.7 | 0.75 | - | - | 2.04 | 1.89
2 | 0.1 | 2.73 | 2.9 | 1.74 | 1.86 | 1.28 | 1.39 | - | - | 2.68 | 2.26
2 | 0.05 | 2.1 | 2.14 | - | - | - | - |  |  | 2.26 | 2.1
Примечание: 1вт·ч=3600 Дж